## Tabelle1
| 12C300_5.SMO | 11F111-2.PV | 11F001-1.PV | 11F002_2.IN | 11M101.PV | 21H001_1.PV | ANA_01150_PB
| ANZEIGE REAKTOR IN BETRIEB | MATERIALAUFGABE REAKTOR | FEINKOHLE DOSIERUNG | SOLLWERT FUER FLUGSTAUB | FEUCHTEREGELUNG | Austrag Flugstaubmenge 21B001 | Schlacke Schlackenstich
|  | T/H | T/H | T/H | % H2O | t/h | %
Zeitstempel | Durchschnitt | Durchschnitt | Durchschnitt | Durchschnitt | Durchschnitt | Durchschnitt | Durchschnitt
2025-03-04 06:00 | 0 | 0 | 0.008018365 | 0 | 4.09377 | 0 | 4.74
2025-03-04 07:00 | 0.3314458 | 4.339758 | 0.008018365 | 0 | 4.09377 | 0 | 4.74
2025-03-04 08:00 | 1 | 36.92557 | 0.5030828 | 4.196101 | 10.23798 | 0.9856336 | 4.74
2025-03-04 09:00 | 1 | 40.07543 | 0.4761487 | 4.248329 | 10.6818 | 1.498608 | 12.9745
2025-03-04 10:00 | 1 | 41.37135 | 0.4441972 | 4.429678 | 11.88328 | 1.498608 | 16.23
2025-03-04 11:00 | 1 | 43.38181 | 0.4276643 | 3.344159 | 11.81045 | 1.498608 | 11.33
2025-03-04 12:00 | 1 | 42.83787 | 0.4914268 | 3.448475 | 11.0143 | 1.425704 | 1.53
2025-03-04 13:00 | 1 | 45.04813 | 0.4732025 | 3.330262 | 11.21121 | 1.557521 | 2.297667
2025-03-04 14:00 | 1 | 42.18622 | 0.4297832 | 3.2091 | 11.55619 | 2.154924 | 2.47
2025-03-04 15:00 | 1 | 40.07958 | 0.3589881 | 3.16037 | 12.36572 | 2.154924 | 3.745667
2025-03-04 16:00 | 1 | 40.68013 | 0.3430098 | 2.965205 | 11.25167 | 2.154924 | 4.25
2025-03-04 17:00 | 1 | 43.06023 | 0.4666636 | 3.642442 | 11.83894 | 2.154924 | 4.146
2025-03-04 18:00 | 1 | 43.06387 | 0.4283583 | 3.346492 | 12.12365 | 1.882735 | 2.69
2025-03-04 19:00 | 1 | 44.66373 | 0.4518939 | 3.53659 | 9.426786 | 2.14706 | 2.69
2025-03-04 20:00 | 1 | 45.05397 | 0.4633108 | 3.556126 | 9.074233 | 2.150604 | 2.675833
2025-03-04 21:00 | 1 | 45.05133 | 0.4568331 | 2.806502 | 9.123829 | 2.150604 | 2.52
2025-03-04 22:00 | 1 | 45.05243 | 0.4566112 | 2.541384 | 10.15451 | 2.150604 | 2.512
2025-03-04 23:00 | 1 | 45.05459 | 0.4577768 | 2.539972 | 9.925451 | 2.150604 | 2.4
2025-03-05 | 1 | 45.05308 | 0.4714154 | 3.074393 | 9.532108 | 2.150604 | 2.4
2025-03-05 01:00 | 1 | 45.2601 | 0.4737665 | 4.294354 | 9.641946 | 2.150604 | 2.343
2025-03-05 02:00 | 1 | 47.03045 | 0.4566023 | 4.570116 | 9.876068 | 2.150604 | 2.21
2025-03-05 03:00 | 1 | 47.03044 | 0.4560415 | 4.574018 | 10.83976 | 2.150604 | 2.21
2025-03-05 04:00 | 1 | 47.0362 | 0.4446671 | 4.442863 | 10.06436 | 2.150604 | 4.879
2025-03-05 05:00 | 1 | 47.03411 | 0.4577568 | 4.613518 | 9.135113 | 2.150604 | 5.35