## Tabelle1
| 12C300_5.SMO | 11F111-2.PV | 11F001-1.PV | 11F002_2.IN | 11M101.PV | 21H001_1.PV | ANA_01150_PB
| ANZEIGE REAKTOR IN BETRIEB | MATERIALAUFGABE REAKTOR | FEINKOHLE DOSIERUNG | SOLLWERT FUER FLUGSTAUB | FEUCHTEREGELUNG | Austrag Flugstaubmenge 21B001 | Schlacke Schlackenstich
|  | T/H | T/H | T/H | % H2O | t/h | %
Zeitstempel | Durchschnitt | Durchschnitt | Durchschnitt | Durchschnitt | Durchschnitt | Durchschnitt | Durchschnitt
2025-03-06 06:00 | 1 | 50.02586 | 0.5738264 | 3.129858 | 9.151063 | 1.502064 | 22.81
2025-03-06 07:00 | 1 | 43.9719 | 0.5508204 | 3.433261 | 9.57006 | 1.502064 | 22.81
2025-03-06 08:00 | 1 | 46.41009 | 0.5308107 | 4.164185 | 11.66206 | 1.502064 | 19.696
2025-03-06 09:00 | 1 | 48.46138 | 0.4510045 | 4.030088 | 10.50842 | 1.502064 | 2.05
2025-03-06 10:00 | 1 | 50.02596 | 0.5538524 | 5.52371 | 9.798617 | 0.866635 | 2.156167
2025-03-06 11:00 | 1 | 50.0296 | 0.4720861 | 4.677753 | 9.985279 | 1.372068 | 2.96
2025-03-06 12:00 | 1 | 49.26191 | 0.4991209 | 4.775763 | 10.44594 | 1.495692 | 2.96
2025-03-06 13:00 | 1 | 50.02522 | 0.5085933 | 3.033362 | 9.45428 | 1.495692 | 5.241333
2025-03-06 14:00 | 1 | 49.11613 | 0.5186343 | 3.099681 | 9.5627 | 1.495692 | 5.32
2025-03-06 15:00 | 1 | 50.03239 | 0.5768708 | 3.963632 | 9.531777 | 1.495692 | 2.970333
2025-03-06 16:00 | 1 | 50.02717 | 0.5295529 | 3.691454 | 10.29169 | 1.495692 | 2.66
2025-03-06 17:00 | 1 | 50.0273 | 0.5930455 | 4.138096 | 11.1416 | 1.495692 | 2.172
2025-03-06 18:00 | 1 | 50.02659 | 0.5884555 | 4.12757 | 10.82159 | 1.495692 | 2.05
2025-03-06 19:00 | 1 | 50.02725 | 0.566917 | 3.955458 | 10.55691 | 1.495692 | 2.191
2025-03-06 20:00 | 1 | 49.74592 | 0.4859881 | 3.404775 | 10.57492 | 1.495692 | 2.23
2025-03-06 21:00 | 1 | 49.91185 | 0.5850958 | 3.893204 | 9.583534 | 1.495692 | 2.23
2025-03-06 22:00 | 1 | 50.03229 | 0.574767 | 2.860411 | 9.459716 | 1.495692 | 2.23
2025-03-06 23:00 | 1 | 50.02908 | 0.5704713 | 2.843048 | 9.494542 | 1.495692 | 2.23
2025-03-07 | 1 | 50.03035 | 0.5482108 | 2.744201 | 9.809302 | 1.495692 | 2.23
2025-03-07 01:00 | 1 | 50.03134 | 0.5770568 | 3.137227 | 9.572447 | 1.495692 | 2.23
2025-03-07 02:00 | 1 | 50.03347 | 0.5734744 | 3.426959 | 9.690157 | 1.495692 | 2.23
2025-03-07 03:00 | 1 | 50.03255 | 0.5370472 | 3.225147 | 8.974949 | 1.495692 | 2.23
2025-03-07 04:00 | 1 | 50.03502 | 0.5470393 | 3.267781 | 9.090883 | 1.495692 | 2.23
2025-03-07 05:00 | 1 | 50.03841 | 0.5556456 | 2.903278 | 8.854242 | 1.495692 | 2.23