## Tabelle1
| 12C300_5.SMO | 11F111-2.PV | 11F001-1.PV | 11F002_2.IN | 11M101.PV | 21H001_1.PV | ANA_01150_PB
| ANZEIGE REAKTOR IN BETRIEB | MATERIALAUFGABE REAKTOR | FEINKOHLE DOSIERUNG | SOLLWERT FUER FLUGSTAUB | FEUCHTEREGELUNG | Austrag Flugstaubmenge 21B001 | Schlacke Schlackenstich
|  | T/H | T/H | T/H | % H2O | t/h | %
Zeitstempel | Durchschnitt | Durchschnitt | Durchschnitt | Durchschnitt | Durchschnitt | Durchschnitt | Durchschnitt
2025-03-08 06:00 | 1 | 38.55502 | 0.3609195 | 2.819458 | 10.95982 | 1.745061 | 2.23
2025-03-08 07:00 | 1 | 35.15975 | 0.3520432 | 2.749575 | 10.95135 | 2.14812 | 2.23
2025-03-08 08:00 | 0.8770569 | 25.1797 | 0.1555353 | 1.386663 | 8.320129 | 1.073005 | 2.94
2025-03-08 09:00 | 0 | 0 | 0.0006268834 | 0 | 5.127203 | 0 | 6.49
2025-03-08 10:00 | 0 | 0 | 0.06761035 | 0.7644727 | 6.285757 | 0 | 6.49
2025-03-08 11:00 | 0.8544472 | 20.85169 | 0.2031336 | 2.226994 | 7.83734 | 0 | 6.49
2025-03-08 12:00 | 1 | 35.19026 | 0.3660244 | 4.048467 | 8.973222 | 1.598212 | 6.654667
2025-03-08 13:00 | 1 | 36.96374 | 0.3727479 | 4.141278 | 9.331441 | 2.15514 | 7.25
2025-03-08 14:00 | 1 | 39.41351 | 0.372259 | 4.095798 | 8.921902 | 2.15514 | 6.660833
2025-03-08 15:00 | 1 | 41.58947 | 0.4012535 | 4.409201 | 8.304718 | 2.15514 | 2.2
2025-03-08 16:00 | 1 | 42.08103 | 0.4285683 | 3.337598 | 8.240077 | 2.15514 | 2.148333
2025-03-08 17:00 | 1 | 44.58193 | 0.437355 | 3.395188 | 8.443513 | 2.15514 | 1.58
2025-03-08 18:00 | 1 | 45.05789 | 0.4812081 | 3.745409 | 8.356075 | 2.15514 | 1.58
2025-03-08 19:00 | 1 | 45.06392 | 0.4415142 | 3.445668 | 8.274972 | 2.15514 | 1.657333
2025-03-08 20:00 | 1 | 45.06719 | 0.4081654 | 3.171731 | 9.142412 | 2.15514 | 1.63
2025-03-08 21:00 | 1 | 47.44887 | 0.4880742 | 3.796571 | 9.180715 | 2.056378 | 1.36
2025-03-08 22:00 | 1 | 48.03935 | 0.4383228 | 3.409688 | 9.514127 | 1.499256 | 1.36
2025-03-08 23:00 | 1 | 48.05127 | 0.5412076 | 4.206841 | 10.58496 | 1.499256 | 1.885
2025-03-09 | 1 | 49.69662 | 0.4501341 | 3.514173 | 10.46975 | 1.499256 | 2.26
2025-03-09 01:00 | 1 | 48.03749 | 0.4863865 | 2.906027 | 9.542506 | 1.499256 | 5.25
2025-03-09 02:00 | 1 | 48.04262 | 0.4927557 | 2.188985 | 9.366096 | 1.499256 | 5.25
2025-03-09 03:00 | 1 | 48.03488 | 0.4567053 | 2.042887 | 10.05634 | 1.499256 | 9.625
2025-03-09 04:00 | 1 | 48.03871 | 0.5131935 | 2.289953 | 9.756583 | 1.499256 | 10.5
2025-03-09 05:00 | 1 | 48.04646 | 0.5198594 | 2.31363 | 10.03731 | 1.499256 | 6.716