## Tabelle1
| 12C300_5.SMO | 11F111-2.PV | 11F001-1.PV | 11F002_2.IN | 11M101.PV | 21H001_1.PV | ANA_01150_PB
| ANZEIGE REAKTOR IN BETRIEB | MATERIALAUFGABE REAKTOR | FEINKOHLE DOSIERUNG | SOLLWERT FUER FLUGSTAUB | FEUCHTEREGELUNG | Austrag Flugstaubmenge 21B001 | Schlacke Schlackenstich
|  | T/H | T/H | T/H | % H2O | t/h | %
Zeitstempel | Durchschnitt | Durchschnitt | Durchschnitt | Durchschnitt | Durchschnitt | Durchschnitt | Durchschnitt
2025-03-09 06:00 | 1 | 40.0447 | 0.3825165 | 2.585776 | 10.10733 | 1.499256 | 6.197167
2025-03-09 07:00 | 1 | 44.9183 | 0.451389 | 3.669757 | 9.975649 | 1.499256 | 8.1
2025-03-09 08:00 | 1 | 48.03153 | 0.4892549 | 3.919785 | 9.974543 | 1.499256 | 8.076667
2025-03-09 09:00 | 1 | 49.59995 | 0.5453566 | 4.27843 | 9.790259 | 1.499256 | 7.96
2025-03-09 10:00 | 1 | 50.03447 | 0.5543733 | 3.325737 | 9.027823 | 1.499256 | 7.922667
2025-03-09 11:00 | 1 | 50.03371 | 0.5267256 | 3.149307 | 9.248015 | 1.499256 | 7.64
2025-03-09 12:00 | 1 | 50.03352 | 0.5594052 | 3.366478 | 9.453863 | 1.499256 | 6.938
2025-03-09 13:00 | 1 | 50.03213 | 0.5667321 | 3.402141 | 9.223384 | 1.436168 | 2.96
2025-03-09 14:00 | 1 | 47.34624 | 0.4966 | 2.980839 | 9.842064 | 1.251399 | 2.963333
2025-03-09 15:00 | 1 | 46.04781 | 0.4728324 | 3.12913 | 10.02074 | 1.496664 | 3.01
2025-03-09 16:00 | 1 | 46.05003 | 0.4364604 | 2.917887 | 9.85522 | 1.496664 | 3.01
2025-03-09 17:00 | 1 | 46.05104 | 0.4326804 | 2.898586 | 9.176979 | 1.496664 | 3.000333
2025-03-09 18:00 | 1 | 46.62671 | 0.4457811 | 2.976787 | 9.887788 | 1.496664 | 3
2025-03-09 19:00 | 1 | 47.49265 | 0.4724004 | 3.15632 | 9.345727 | 1.496664 | 2.845333
2025-03-09 20:00 | 1 | 46.05113 | 0.4594971 | 3.064355 | 9.624457 | 1.496664 | 2.84
2025-03-09 21:00 | 1 | 46.05368 | 0.4594025 | 3.079875 | 9.173458 | 1.496664 | 3.3415
2025-03-09 22:00 | 1 | 46.05018 | 0.4394041 | 2.932109 | 9.170794 | 0.707829 | 3.35
2025-03-09 23:00 | 1 | 46.05436 | 0.5027979 | 3.341337 | 10.34521 | 1.498284 | 2.8235
2025-03-10 | 1 | 46.66327 | 0.469261 | 3.127024 | 9.797742 | 1.498284 | 2.54
2025-03-10 01:00 | 1 | 47.05849 | 0.4435682 | 2.955653 | 10.47934 | 1.498284 | 4.665
2025-03-10 02:00 | 1 | 47.05508 | 0.4518019 | 3.024259 | 10.31624 | 1.498284 | 5.09
2025-03-10 03:00 | 1 | 47.05511 | 0.4727671 | 3.151114 | 9.382951 | 1.498284 | 5.049167
2025-03-10 04:00 | 1 | 47.05649 | 0.4718447 | 3.146113 | 9.288904 | 1.498284 | 5.04
2025-03-10 05:00 | 1 | 47.07806 | 0.4400789 | 2.971547 | 8.723591 | 1.498284 | 4.330667