## Tabelle1
| 12C300_5.SMO | 11F111-2.PV | 11F001-1.PV | 11F002_2.IN | 11M101.PV | 21H001_1.PV | ANA_01150_PB
| ANZEIGE REAKTOR IN BETRIEB | MATERIALAUFGABE REAKTOR | FEINKOHLE DOSIERUNG | SOLLWERT FUER FLUGSTAUB | FEUCHTEREGELUNG | Austrag Flugstaubmenge 21B001 | Schlacke Schlackenstich
|  | T/H | T/H | T/H | % H2O | t/h | %
Zeitstempel | Durchschnitt | Durchschnitt | Durchschnitt | Durchschnitt | Durchschnitt | Durchschnitt | Durchschnitt
2025-03-12 06:00 | 1 | 45.70856 | 0.4964328 | 2.970273 | 9.973166 | 1.489968 | 3.82
2025-03-12 07:00 | 1 | 46.67361 | 0.5226988 | 3.129085 | 9.684679 | 1.938612 | 3.162667
2025-03-12 08:00 | 1 | 50.02537 | 0.5746352 | 3.437466 | 9.483355 | 2.147364 | 3.14
2025-03-12 09:00 | 1 | 50.03261 | 0.4959484 | 2.969003 | 9.470265 | 2.147364 | 3.024
2025-03-12 10:00 | 1 | 50.02595 | 0.5711832 | 3.410746 | 9.564722 | 2.147364 | 3.02
2025-03-12 11:00 | 1 | 50.02758 | 0.5841442 | 3.49559 | 11.05032 | 2.147364 | 3.93
2025-03-12 12:00 | 1 | 50.02287 | 0.5549524 | 3.317681 | 10.68001 | 2.147364 | 4.07
2025-03-12 13:00 | 1 | 50.03435 | 0.4885831 | 2.86055 | 13.3452 | 2.147364 | 3.278
2025-03-12 14:00 | 1 | 50.02804 | 0.5533704 | 2.764947 | 9.906918 | 2.147364 | 3.19
2025-03-12 15:00 | 1 | 48.52991 | 0.4945879 | 2.482751 | 10.76743 | 2.147364 | 4.521167
2025-03-12 16:00 | 1 | 50.02135 | 0.5648844 | 2.738187 | 10.71138 | 2.147364 | 4.82
2025-03-12 17:00 | 1 | 50.0307 | 0.5609937 | 2.54914 | 10.33468 | 2.147364 | 6.4775
2025-03-12 18:00 | 1 | 50.02321 | 0.6341173 | 2.876882 | 10.12125 | 2.147364 | 7.37
2025-03-12 19:00 | 1 | 50.03111 | 0.5634412 | 2.564779 | 9.450357 | 2.147364 | 5.734667
2025-03-12 20:00 | 1 | 50.02856 | 0.6314546 | 2.876188 | 9.337817 | 2.147364 | 5.14
2025-03-12 21:00 | 1 | 50.02384 | 0.6491066 | 2.952166 | 10.31761 | 2.147364 | 5.306667
2025-03-12 22:00 | 1 | 50.02926 | 0.581283 | 2.637477 | 10.88378 | 2.147364 | 5.196
2025-03-12 23:00 | 1 | 49.61596 | 0.6034572 | 2.742122 | 9.679678 | 2.147364 | 4.62
2025-03-13 | 1 | 50.02287 | 0.6407378 | 3.205079 | 8.972654 | 2.147364 | 4.4775
2025-03-13 01:00 | 1 | 50.02863 | 0.6090699 | 3.313584 | 8.743293 | 2.147364 | 3.67
2025-03-13 02:00 | 1 | 50.02018 | 0.5886512 | 3.201106 | 9.401959 | 2.147364 | 3.603
2025-03-13 03:00 | 1 | 50.02698 | 0.5823776 | 3.16643 | 10.17938 | 2.147364 | 3
2025-03-13 04:00 | 0.5952222 | 30.10672 | 0.3595557 | 1.987943 | 10.54338 | 1.525636 | 3.062333
2025-03-13 05:00 | 0 | 0 | 0.004129675 | 0.06278145 | 10.34063 | 0 | 3.34