## Tabelle1
| 12C300_5.SMO | 11F111-2.PV | 11F001-1.PV | 11F002_2.IN | 11M101.PV | 21H001_1.PV | ANA_01150_PB
| ANZEIGE REAKTOR IN BETRIEB | MATERIALAUFGABE REAKTOR | FEINKOHLE DOSIERUNG | SOLLWERT FUER FLUGSTAUB | FEUCHTEREGELUNG | Austrag Flugstaubmenge 21B001 | Schlacke Schlackenstich
|  | T/H | T/H | T/H | % H2O | t/h | %
Zeitstempel | Durchschnitt | Durchschnitt | Durchschnitt | Durchschnitt | Durchschnitt | Durchschnitt | Durchschnitt
2025-03-15 06:00 | 1 | 50.03301 | 0.6005311 | 2.495644 | 11.95169 | 2.151468 | 2.35
2025-03-15 07:00 | 1 | 44.9456 | 0.5946909 | 3.966154 | 10.59951 | 2.151468 | 2.500167
2025-03-15 08:00 | 1 | 50.02767 | 0.6277351 | 4.19258 | 10.85654 | 2.151468 | 2.52
2025-03-15 09:00 | 1 | 50.02897 | 0.645846 | 4.3152 | 9.803542 | 2.151468 | 6.403
2025-03-15 10:00 | 1 | 50.02541 | 0.6604051 | 4.290865 | 9.952473 | 1.879412 | 13.39
2025-03-15 11:00 | 1 | 49.97763 | 0.6659242 | 2.656611 | 11.03288 | 2.16 | 13.39
2025-03-15 12:00 | 1 | 50.03489 | 0.6756982 | 2.636653 | 10.9889 | 2.16 | 2.465
2025-03-15 13:00 | 1 | 50.02742 | 0.6761522 | 2.82274 | 10.128 | 2.081125 | 2.515333
2025-03-15 14:00 | 1 | 50.02654 | 0.6775601 | 2.822434 | 10.29246 | 2.097634 | 2.530667
2025-03-15 15:00 | 1 | 50.0339 | 0.6254189 | 2.607762 | 10.58219 | 2.145744 | 2.12
2025-03-15 16:00 | 1 | 50.02405 | 0.7143251 | 2.977127 | 10.04941 | 2.145744 | 2.12
2025-03-15 17:00 | 1 | 50.02687 | 0.6900451 | 2.863781 | 9.876606 | 2.145744 | 2.6345
2025-03-15 18:00 | 1 | 50.02774 | 0.5994203 | 2.612699 | 10.89487 | 2.145744 | 2.75
2025-03-15 19:00 | 1 | 50.02828 | 0.5630167 | 2.563238 | 10.82996 | 2.145744 | 2.672
2025-03-15 20:00 | 1 | 50.02639 | 0.5735598 | 2.598872 | 10.60583 | 2.145744 | 2.670667
2025-03-15 21:00 | 1 | 50.02655 | 0.6523525 | 3.196542 | 9.76732 | 2.145744 | 3.3
2025-03-15 22:00 | 1 | 50.02623 | 0.5882595 | 3.731088 | 9.828495 | 2.145744 | 3.3
2025-03-15 23:00 | 1 | 50.02477 | 0.6460254 | 4.005986 | 9.842481 | 2.145744 | 3.464
2025-03-16 | 1 | 50.0319 | 0.6218665 | 3.62324 | 10.10737 | 2.145744 | 3.54
2025-03-16 01:00 | 1 | 50.02503 | 0.6715014 | 3.909205 | 9.994718 | 2.145744 | 3.838667
2025-03-16 02:00 | 1 | 50.02537 | 0.6393388 | 3.719956 | 10.43544 | 2.145744 | 3.887
2025-03-16 03:00 | 1 | 50.02962 | 0.6357411 | 3.716908 | 11.24402 | 2.145744 | 4.4
2025-03-16 04:00 | 1 | 50.03143 | 0.6377495 | 3.706792 | 10.89594 | 2.145744 | 4.4
2025-03-16 05:00 | 1 | 50.01646 | 0.6910541 | 4.035918 | 9.568986 | 2.145744 | 3.552