## Tabelle1
| 12C300_5.SMO | 11F111-2.PV | 11F001-1.PV | 11F002_2.IN | 11M101.PV | 21H001_1.PV | ANA_01150_PB
| ANZEIGE REAKTOR IN BETRIEB | MATERIALAUFGABE REAKTOR | FEINKOHLE DOSIERUNG | SOLLWERT FUER FLUGSTAUB | FEUCHTEREGELUNG | Austrag Flugstaubmenge 21B001 | Schlacke Schlackenstich
|  | T/H | T/H | T/H | % H2O | t/h | %
Zeitstempel | Durchschnitt | Durchschnitt | Durchschnitt | Durchschnitt | Durchschnitt | Durchschnitt | Durchschnitt
2025-03-16 06:00 | 1 | 49.58825 | 0.6078677 | 3.550603 | 9.808409 | 2.145744 | 3.34
2025-03-16 07:00 | 1 | 38.20411 | 0.476254 | 2.783051 | 11.20249 | 2.145744 | 7.673333
2025-03-16 08:00 | 1 | 50.02561 | 0.6479596 | 3.787674 | 10.76807 | 2.145744 | 9.84
2025-03-16 09:00 | 1 | 50.02826 | 0.6110325 | 3.56005 | 10.61112 | 2.145744 | 3.474667
2025-03-16 10:00 | 1 | 50.02851 | 0.6403427 | 3.734107 | 10.39855 | 2.145744 | 3.02
2025-03-16 11:00 | 1 | 50.03108 | 0.6016123 | 3.502603 | 10.66021 | 2.145744 | 2.772667
2025-03-16 12:00 | 1 | 50.03102 | 0.586041 | 3.417094 | 11.43984 | 2.145744 | 2.794833
2025-03-16 13:00 | 1 | 50.02958 | 0.6442388 | 2.24665 | 13.83764 | 2.145744 | 3.21
2025-03-16 14:00 | 1 | 50.02959 | 0.6307003 | 2.148927 | 14.91704 | 2.145744 | 3.21
2025-03-16 15:00 | 1 | 50.03165 | 0.5853151 | 2.127806 | 14.42177 | 2.145744 | 3.977
2025-03-16 16:00 | 1 | 50.02752 | 0.6358822 | 3.026136 | 13.10433 | 2.145744 | 4.39
2025-03-16 17:00 | 1 | 50.02708 | 0.5809844 | 3.150064 | 11.37364 | 2.145744 | 13.7875
2025-03-16 18:00 | 1 | 50.02665 | 0.5425419 | 2.963165 | 11.30688 | 2.145744 | 16.92
2025-03-16 19:00 | 1 | 48.98497 | 0.5719626 | 3.120052 | 11.68613 | 2.145744 | 9.806667
2025-03-16 20:00 | 1 | 50.02483 | 0.6329594 | 3.442571 | 11.65209 | 2.145744 | 6.25
2025-03-16 21:00 | 1 | 50.02597 | 0.538503 | 2.951048 | 11.3283 | 2.145744 | 4.134833
2025-03-16 22:00 | 1 | 50.02741 | 0.6186434 | 2.809745 | 13.77522 | 2.145744 | 3.66
2025-03-16 23:00 | 1 | 50.02158 | 0.6750378 | 2.894103 | 12.77931 | 2.145744 | 3.594
2025-03-17 | 1 | 50.0288 | 0.5690473 | 2.590718 | 12.99045 | 2.145744 | 3.57
2025-03-17 01:00 | 1 | 50.02335 | 0.615349 | 2.798398 | 13.1502 | 2.145744 | 3.414
2025-03-17 02:00 | 1 | 50.02294 | 0.5966697 | 2.673582 | 15.04498 | 2.145744 | 3.33
2025-03-17 03:00 | 1 | 50.02948 | 0.6120951 | 3.403268 | 13.48359 | 2.145744 | 3.61
2025-03-17 04:00 | 1 | 50.02919 | 0.5354054 | 4.226097 | 13.37817 | 2.145744 | 3.81
2025-03-17 05:00 | 1 | 50.01152 | 0.4764125 | 3.37601 | 14.62582 | 2.145744 | 3.298167