## Tabelle1
| 12C300_5.SMO | 11F111-2.PV | 11F001-1.PV | 11F002_2.IN | 11M101.PV | 21H001_1.PV | ANA_01150_PB
| ANZEIGE REAKTOR IN BETRIEB | MATERIALAUFGABE REAKTOR | FEINKOHLE DOSIERUNG | SOLLWERT FUER FLUGSTAUB | FEUCHTEREGELUNG | Austrag Flugstaubmenge 21B001 | Schlacke Schlackenstich
|  | T/H | T/H | T/H | % H2O | t/h | %
Zeitstempel | Durchschnitt | Durchschnitt | Durchschnitt | Durchschnitt | Durchschnitt | Durchschnitt | Durchschnitt
2025-03-17 06:00 | 1 | 48.91391 | 0.4904152 | 3.271114 | 15.08848 | 2.145744 | 2.98
2025-03-17 07:00 | 1 | 35.98285 | 0.3434843 | 2.314439 | 13.03079 | 1.757012 | 15.79283
2025-03-17 08:00 | 1 | 48.49732 | 0.5454997 | 3.424522 | 13.70266 | 1.499472 | 16.01
2025-03-17 09:00 | 1 | 47.02628 | 0.564194 | 4.106008 | 12.2544 | 1.499472 | 4.297
2025-03-17 10:00 | 1 | 42.4275 | 0.4843941 | 3.077387 | 12.06948 | 1.499472 | 3.14
2025-03-17 11:00 | 1 | 50.02475 | 0.5608467 | 3.063376 | 12.52822 | 1.499472 | 10.55
2025-03-17 12:00 | 1 | 50.02982 | 0.5942861 | 3.241964 | 11.92318 | 1.499472 | 10.55
2025-03-17 13:00 | 1 | 50.02535 | 0.6282791 | 3.413283 | 12.01127 | 1.499472 | 6.296667
2025-03-17 14:00 | 1 | 50.03303 | 0.5674887 | 3.802897 | 11.49948 | 1.499472 | 4.75
2025-03-17 15:00 | 1 | 42.54874 | 0.5327917 | 3.86724 | 11.45391 | 1.499472 | 6.461
2025-03-17 16:00 | 1 | 50.02827 | 0.5535544 | 4.823236 | 11.33364 | 1.499472 | 6.52
2025-03-17 17:00 | 1 | 50.02602 | 0.557506 | 5.045542 | 9.656508 | 1.499472 | 3.923
2025-03-17 18:00 | 1 | 50.02728 | 0.56044 | 4.590322 | 10.29375 | 1.499472 | 3.58
2025-03-17 19:00 | 1 | 50.02914 | 0.571115 | 4.115115 | 9.565211 | 1.499472 | 3.514667
2025-03-17 20:00 | 1 | 50.02404 | 0.5848696 | 4.245341 | 10.17796 | 1.499472 | 3.51
2025-03-17 21:00 | 1 | 50.02946 | 0.5922219 | 4.295876 | 10.41346 | 1.499472 | 3.529
2025-03-17 22:00 | 1 | 50.02678 | 0.5350851 | 3.880008 | 10.17071 | 1.499472 | 3.53
2025-03-17 23:00 | 1 | 43.7349 | 0.5160426 | 3.750424 | 9.500884 | 1.499472 | 3.48
2025-03-18 | 1 | 50.02885 | 0.6086327 | 4.412453 | 9.407861 | 1.499472 | 3.47
2025-03-18 01:00 | 1 | 50.02642 | 0.6186853 | 4.48494 | 10.38168 | 1.499472 | 11.1
2025-03-18 02:00 | 1 | 47.51626 | 0.6047133 | 4.235782 | 10.05592 | 1.499472 | 11.1
2025-03-18 03:00 | 1 | 45.06051 | 0.5150804 | 3.42658 | 10.25268 | 1.499472 | 9.728
2025-03-18 04:00 | 1 | 46.15108 | 0.6257293 | 4.161045 | 10.2765 | 1.499472 | 9.42
2025-03-18 05:00 | 1 | 50.02254 | 0.6529394 | 3.62499 | 10.15964 | 1.499472 | 12.057