## Tabelle1
| 12C300_5.SMO | 11F111-2.PV | 11F001-1.PV | 11F002_2.IN | 11M101.PV | 21H001_1.PV | ANA_01150_PB
| ANZEIGE REAKTOR IN BETRIEB | MATERIALAUFGABE REAKTOR | FEINKOHLE DOSIERUNG | SOLLWERT FUER FLUGSTAUB | FEUCHTEREGELUNG | Austrag Flugstaubmenge 21B001 | Schlacke Schlackenstich
|  | T/H | T/H | T/H | % H2O | t/h | %
Zeitstempel | Durchschnitt | Durchschnitt | Durchschnitt | Durchschnitt | Durchschnitt | Durchschnitt | Durchschnitt
2025-03-18 06:00 | 1 | 45.34379 | 0.6051898 | 2.019244 | 9.957489 | 1.83734 | 12.35
2025-03-18 07:00 | 1 | 40.63483 | 0.5270412 | 1.749646 | 11.10731 | 2.150712 | 3.211
2025-03-18 08:00 | 1 | 49.62543 | 0.6711271 | 5.257155 | 10.27523 | 2.150712 | 2.720167
2025-03-18 09:00 | 1 | 50.02799 | 0.5887031 | 4.583408 | 10.45588 | 2.150712 | 2.14
2025-03-18 10:00 | 1 | 50.02666 | 0.6940514 | 3.556767 | 10.62187 | 2.150712 | 2.14
2025-03-18 11:00 | 1 | 50.0228 | 0.6815864 | 3.026277 | 9.615625 | 2.150712 | 3.506833
2025-03-18 12:00 | 1 | 50.03034 | 0.6034301 | 3.014478 | 9.965109 | 2.150712 | 3.508667
2025-03-18 13:00 | 1 | 50.0211 | 0.6298864 | 2.848737 | 11.38891 | 2.150712 | 3.37
2025-03-18 14:00 | 1 | 45.69545 | 0.605062 | 2.518595 | 10.69883 | 2.150712 | 3.37
2025-03-18 15:00 | 1 | 45.27226 | 0.5305463 | 2.205126 | 8.972989 | 2.150712 | 3.451
2025-03-18 16:00 | 1 | 50.00038 | 0.6963312 | 2.899117 | 9.888025 | 2.150712 | 3.4405
2025-03-18 17:00 | 1 | 50.02258 | 0.5799888 | 2.417386 | 9.79574 | 2.150712 | 2.29
2025-03-18 18:00 | 1 | 50.01874 | 0.645252 | 3.802404 | 9.770887 | 2.150712 | 2.3465
2025-03-18 19:00 | 1 | 50.02375 | 0.6267145 | 4.168614 | 9.986037 | 2.150712 | 3.42
2025-03-18 20:00 | 1 | 50.01918 | 0.5897223 | 3.92842 | 10.2826 | 2.150712 | 3.42
2025-03-18 21:00 | 1 | 49.83799 | 0.6806616 | 4.525464 | 9.279272 | 2.150712 | 3.5675
2025-03-18 22:00 | 1 | 50.0201 | 0.6610648 | 4.420599 | 9.228962 | 2.150712 | 3.57
2025-03-18 23:00 | 1 | 45.50553 | 0.6083655 | 2.872419 | 9.557666 | 2.150712 | 2.703333
2025-03-19 | 1 | 49.42908 | 0.6527863 | 2.172471 | 10.96543 | 2.150712 | 2.53
2025-03-19 01:00 | 1 | 49.53001 | 0.6718967 | 2.249863 | 11.55251 | 2.150712 | 3.287167
2025-03-19 02:00 | 1 | 50.01837 | 0.6979684 | 2.323346 | 10.7679 | 2.150712 | 3.3
2025-03-19 03:00 | 1 | 48.95782 | 0.669073 | 2.2404 | 9.834359 | 2.150712 | 3.261333
2025-03-19 04:00 | 1 | 50.01531 | 0.6810903 | 2.549375 | 9.596491 | 2.150712 | 3.26
2025-03-19 05:00 | 1 | 49.83894 | 0.6659255 | 3.437556 | 9.816686 | 2.150712 | 3.992