## Tabelle1
| 12C300_5.SMO | 11F111-2.PV | 11F001-1.PV | 11F002_2.IN | 11M101.PV | 21H001_1.PV | ANA_01150_PB
| ANZEIGE REAKTOR IN BETRIEB | MATERIALAUFGABE REAKTOR | FEINKOHLE DOSIERUNG | SOLLWERT FUER FLUGSTAUB | FEUCHTEREGELUNG | Austrag Flugstaubmenge 21B001 | Schlacke Schlackenstich
|  | T/H | T/H | T/H | % H2O | t/h | %
Zeitstempel | Durchschnitt | Durchschnitt | Durchschnitt | Durchschnitt | Durchschnitt | Durchschnitt | Durchschnitt
2025-03-19 06:00 | 1 | 49.69438 | 0.654659 | 3.276972 | 10.11714 | 2.091937 | 4.48
2025-03-19 07:00 | 1 | 43.25666 | 0.5878374 | 3.050705 | 10.23883 | 0.2158743 | 3.8935
2025-03-19 08:00 | 1 | 50.02673 | 0.6514847 | 4.350308 | 9.35855 | 2.1465 | 3.79
2025-03-19 09:00 | 1 | 50.00863 | 0.6843734 | 5.131954 | 10.19786 | 2.1465 | 3.898333
2025-03-19 10:00 | 1 | 48.41494 | 0.5632132 | 4.219953 | 10.01438 | 2.1465 | 3.92
2025-03-19 11:00 | 1 | 49.6931 | 0.5747645 | 4.043207 | 9.394169 | 2.1465 | 5.889833
2025-03-19 12:00 | 1 | 50.01462 | 0.6054437 | 3.299562 | 9.944457 | 2.1465 | 6.15
2025-03-19 13:00 | 1 | 50.02087 | 0.6041244 | 3.282854 | 11.58481 | 2.1465 | 4.883
2025-03-19 14:00 | 1 | 50.00122 | 0.5484361 | 3.754348 | 10.86243 | 2.1465 | 4.311333
2025-03-19 15:00 | 1 | 50.01312 | 0.6358139 | 4.624524 | 9.70572 | 2.1465 | 3.48
2025-03-19 16:00 | 1 | 45.36494 | 0.5114145 | 3.306021 | 10.27255 | 2.1465 | 3.4965
2025-03-19 17:00 | 1 | 50.02404 | 0.5802943 | 3.157572 | 11.19821 | 2.1465 | 3.81
2025-03-19 18:00 | 1 | 50.0212 | 0.6243189 | 3.24395 | 11.75296 | 2.1465 | 3.81
2025-03-19 19:00 | 1 | 50.02439 | 0.6047428 | 2.740571 | 10.44964 | 2.1465 | 3.525833
2025-03-19 20:00 | 1 | 50.02301 | 0.5801843 | 2.625204 | 10.0758 | 2.1465 | 3.5
2025-03-19 21:00 | 1 | 50.0247 | 0.6258387 | 2.848586 | 9.807102 | 2.1465 | 3.720833
2025-03-19 22:00 | 1 | 47.9813 | 0.5973509 | 2.709421 | 10.58241 | 2.1465 | 3.568667
2025-03-19 23:00 | 1 | 47.02168 | 0.5230532 | 2.772981 | 10.04649 | 2.1465 | 2.39
2025-03-20 | 1 | 50.02065 | 0.595291 | 4.24765 | 9.54533 | 2.1465 | 2.39
2025-03-20 01:00 | 1 | 50.02389 | 0.5401094 | 5.528797 | 9.995476 | 2.1465 | 4.176
2025-03-20 02:00 | 1 | 50.02969 | 0.5312984 | 5.794318 | 9.674446 | 2.1465 | 4.27
2025-03-20 03:00 | 1 | 49.56855 | 0.5312945 | 6.400392 | 10.05591 | 2.1465 | 3.896667
2025-03-20 04:00 | 1 | 50.01952 | 0.5604694 | 4.436617 | 10.10175 | 2.1465 | 4.3115
2025-03-20 05:00 | 1 | 50.04325 | 0.5158842 | 3.419579 | 10.21854 | 2.1465 | 12.7