## Tabelle1
| 12C300_5.SMO | 11F111-2.PV | 11F001-1.PV | 11F002_2.IN | 11M101.PV | 21H001_1.PV | ANA_01150_PB
| ANZEIGE REAKTOR IN BETRIEB | MATERIALAUFGABE REAKTOR | FEINKOHLE DOSIERUNG | SOLLWERT FUER FLUGSTAUB | FEUCHTEREGELUNG | Austrag Flugstaubmenge 21B001 | Schlacke Schlackenstich
|  | T/H | T/H | T/H | % H2O | t/h | %
Zeitstempel | Durchschnitt | Durchschnitt | Durchschnitt | Durchschnitt | Durchschnitt | Durchschnitt | Durchschnitt
2025-03-21 06:00 | 1 | 43.06772 | 0.4519312 | 4.088929 | 10.31544 | 2.155356 | 5.02
2025-03-21 07:00 | 1 | 42.84331 | 0.4643522 | 4.230119 | 12.88854 | 2.155356 | 4.91
2025-03-21 08:00 | 1 | 43.06826 | 0.4908766 | 4.478198 | 13.60413 | 2.155356 | 4.9
2025-03-21 09:00 | 1 | 43.06262 | 0.5346016 | 3.172925 | 17.15536 | 2.155356 | 4.9
2025-03-21 10:00 | 1 | 43.06566 | 0.4774684 | 2.616143 | 14.7177 | 2.155356 | 4.871
2025-03-21 11:00 | 1 | 43.64983 | 0.5257094 | 2.873661 | 14.58142 | 2.155356 | 4.87
2025-03-21 12:00 | 1 | 45.05344 | 0.5345259 | 2.908421 | 15.21399 | 2.155356 | 4.825333
2025-03-21 13:00 | 1 | 46.53313 | 0.5058881 | 2.758606 | 13.23997 | 2.155356 | 3.53
2025-03-21 14:00 | 1 | 47.05871 | 0.5409302 | 3.239032 | 10.82399 | 2.157556 | 3.53
2025-03-21 15:00 | 1 | 50.02494 | 0.6042555 | 3.857482 | 11.56863 | 2.156004 | 3.582
2025-03-21 16:00 | 1 | 50.03117 | 0.5698042 | 3.613105 | 10.91416 | 2.156004 | 3.59
2025-03-21 17:00 | 1 | 50.02856 | 0.5344775 | 3.594012 | 10.21232 | 2.156004 | 3.3425
2025-03-21 18:00 | 1 | 50.02707 | 0.556466 | 3.154076 | 10.6007 | 2.156004 | 3.32
2025-03-21 19:00 | 1 | 50.03155 | 0.5756248 | 2.614607 | 10.14131 | 2.156004 | 10.81067
2025-03-21 20:00 | 1 | 47.32293 | 0.585854 | 2.652831 | 10.30222 | 2.156004 | 11.8
2025-03-21 21:00 | 1 | 50.03022 | 0.5874491 | 2.668124 | 10.82299 | 2.156004 | 8.9725
2025-03-21 22:00 | 1 | 50.03724 | 0.5892003 | 2.665038 | 10.2356 | 2.156004 | 7.114167
2025-03-21 23:00 | 1 | 49.67637 | 0.6223224 | 2.845233 | 11.48333 | 2.156004 | 3.42
2025-03-22 | 1 | 50.03499 | 0.5524529 | 2.993017 | 11.75086 | 1.876383 | 3.334833
2025-03-22 01:00 | 1 | 50.03186 | 0.5914815 | 3.764158 | 11.91906 | 1.499688 | 2.69
2025-03-22 02:00 | 1 | 50.03653 | 0.5823635 | 3.689578 | 13.75564 | 1.784711 | 2.722
2025-03-22 03:00 | 1 | 50.03233 | 0.5478441 | 3.483251 | 14.45194 | 2.16 | 3.17
2025-03-22 04:00 | 1 | 50.04029 | 0.5406581 | 3.435313 | 14.2321 | 2.16 | 3.174
2025-03-22 05:00 | 1 | 50.04344 | 0.6134513 | 3.8511 | 14.27769 | 2.16 | 3.21