## Tabelle1
| 12C300_5.SMO | 11F111-2.PV | 11F001-1.PV | 11F002_2.IN | 11M101.PV | 21H001_1.PV | ANA_01150_PB
| ANZEIGE REAKTOR IN BETRIEB | MATERIALAUFGABE REAKTOR | FEINKOHLE DOSIERUNG | SOLLWERT FUER FLUGSTAUB | FEUCHTEREGELUNG | Austrag Flugstaubmenge 21B001 | Schlacke Schlackenstich
|  | T/H | T/H | T/H | % H2O | t/h | %
Zeitstempel | Durchschnitt | Durchschnitt | Durchschnitt | Durchschnitt | Durchschnitt | Durchschnitt | Durchschnitt
2025-03-22 06:00 | 1 | 49.18141 | 0.5270108 | 3.345767 | 12.40106 | 2.16 | 3.21
2025-03-22 07:00 | 1 | 49.49193 | 0.6380638 | 4.061202 | 12.58988 | 2.16 | 3.110333
2025-03-22 08:00 | 1 | 50.03744 | 0.5728312 | 3.643395 | 9.458448 | 2.16 | 3.08
2025-03-22 09:00 | 1 | 50.03414 | 0.5630345 | 3.58283 | 9.51395 | 2.16 | 2.577333
2025-03-22 10:00 | 1 | 50.03544 | 0.5636374 | 3.581708 | 10.3533 | 2.16 | 2.5
2025-03-22 11:00 | 1 | 50.03662 | 0.5612721 | 3.573326 | 10.32388 | 2.16 | 2.923
2025-03-22 12:00 | 1 | 50.03836 | 0.5627498 | 3.590869 | 10.70202 | 2.16 | 2.97
2025-03-22 13:00 | 1 | 50.03555 | 0.5879864 | 3.73229 | 10.07457 | 2.16 | 3.0965
2025-03-22 14:00 | 1 | 50.03592 | 0.6154266 | 3.908981 | 10.98807 | 2.16 | 3.2
2025-03-22 15:00 | 1 | 50.0379 | 0.6080066 | 3.869529 | 9.888633 | 2.16 | 3.2
2025-03-22 16:00 | 1 | 50.03986 | 0.55926 | 2.670674 | 10.51532 | 2.16 | 3.2
2025-03-22 17:00 | 1 | 50.03528 | 0.6141103 | 2.784512 | 10.66906 | 2.16 | 3.154167
2025-03-22 18:00 | 1 | 50.0369 | 0.6086056 | 2.774909 | 11.62197 | 2.16 | 3.15
2025-03-22 19:00 | 1 | 50.03909 | 0.5671852 | 2.609435 | 11.5206 | 2.16 | 4.582
2025-03-22 20:00 | 1 | 50.04164 | 0.6146625 | 3.32508 | 11.43001 | 2.16 | 4.94
2025-03-22 21:00 | 1 | 50.03624 | 0.63781 | 3.473967 | 10.83499 | 1.307747 | 4.5695
2025-03-22 22:00 | 1 | 50.03301 | 0.60194 | 3.277058 | 10.14922 | 0.4060098 | 4.48
2025-03-22 23:00 | 1 | 50.04172 | 0.5612591 | 3.338612 | 13.06883 | 1.536707 | 3.5
2025-03-23 | 1 | 50.02222 | 0.5597579 | 4.01227 | 13.13676 | 1.499148 | 3.494
2025-03-23 01:00 | 1 | 48.91349 | 0.6055096 | 4.365854 | 10.9045 | 1.579501 | 3.14
2025-03-23 02:00 | 1 | 50.03715 | 0.5733784 | 4.140768 | 10.20837 | 2.148444 | 3.148
2025-03-23 03:00 | 1 | 50.04272 | 0.5478729 | 3.98997 | 11.57586 | 2.148444 | 3.3
2025-03-23 04:00 | 1 | 50.04051 | 0.5746973 | 4.175603 | 12.31358 | 2.148444 | 3.272
2025-03-23 05:00 | 1 | 50.00614 | 0.599736 | 3.458085 | 12.02529 | 2.148444 | 3.09