## Tabelle1
| 12C300_5.SMO | 11F111-2.PV | 11F001-1.PV | 11F002_2.IN | 11M101.PV | 21H001_1.PV | ANA_01150_PB
| ANZEIGE REAKTOR IN BETRIEB | MATERIALAUFGABE REAKTOR | FEINKOHLE DOSIERUNG | SOLLWERT FUER FLUGSTAUB | FEUCHTEREGELUNG | Austrag Flugstaubmenge 21B001 | Schlacke Schlackenstich
|  | T/H | T/H | T/H | % H2O | t/h | %
Zeitstempel | Durchschnitt | Durchschnitt | Durchschnitt | Durchschnitt | Durchschnitt | Durchschnitt | Durchschnitt
2025-03-23 06:00 | 1 | 50.04121 | 0.5730969 | 3.123788 | 10.99591 | 2.148444 | 3.09
2025-03-23 07:00 | 1 | 47.54305 | 0.5654075 | 4.012094 | 9.926273 | 2.148444 | 3.012667
2025-03-23 08:00 | 1 | 50.03535 | 0.4902174 | 5.346641 | 8.963786 | 2.148444 | 3.01
2025-03-23 09:00 | 1 | 50.03705 | 0.5873809 | 6.400688 | 9.34243 | 2.148444 | 4.767833
2025-03-23 10:00 | 1 | 50.03759 | 0.5794927 | 4.816342 | 11.46721 | 1.365564 | 5
2025-03-23 11:00 | 1 | 50.03486 | 0.6403323 | 3.964364 | 11.65124 | 1.565269 | 6.210167
2025-03-23 12:00 | 1 | 50.03503 | 0.5649861 | 3.572531 | 10.74251 | 2.148552 | 6.37
2025-03-23 13:00 | 1 | 50.03928 | 0.5704909 | 3.806999 | 10.55968 | 2.148552 | 3.354
2025-03-23 14:00 | 1 | 50.03523 | 0.601802 | 3.051932 | 10.75355 | 2.148552 | 2.89
2025-03-23 15:00 | 1 | 50.03362 | 0.5869394 | 2.903924 | 11.24132 | 2.148552 | 3.08
2025-03-23 16:00 | 1 | 50.03464 | 0.5999099 | 3.256215 | 10.33902 | 2.148552 | 3.09
2025-03-23 17:00 | 1 | 50.03694 | 0.5671673 | 3.363288 | 9.738317 | 2.148552 | 2.780833
2025-03-23 18:00 | 1 | 50.03151 | 0.6002558 | 3.796876 | 9.798621 | 2.148552 | 2.74
2025-03-23 19:00 | 1 | 50.03673 | 0.5456042 | 2.732612 | 11.34395 | 2.148552 | 2.954667
2025-03-23 20:00 | 1 | 50.03606 | 0.5872292 | 3.286069 | 13.93149 | 2.148552 | 2.97
2025-03-23 21:00 | 1 | 50.03453 | 0.5157377 | 3.094834 | 12.17801 | 2.148552 | 2.8425
2025-03-23 22:00 | 1 | 49.38841 | 0.4823283 | 2.898129 | 11.63 | 2.148552 | 2.82
2025-03-23 23:00 | 1 | 50.03841 | 0.5442831 | 3.388755 | 11.14715 | 2.148552 | 3.823
2025-03-24 | 1 | 50.03366 | 0.5537852 | 4.433613 | 10.36886 | 2.148552 | 3.8585
2025-03-24 01:00 | 1 | 50.03416 | 0.5170993 | 4.130989 | 10.74975 | 2.148552 | 4.21
2025-03-24 02:00 | 1 | 49.08446 | 0.4598199 | 4.294497 | 11.9506 | 2.148552 | 4.388333
2025-03-24 03:00 | 1 | 49.63298 | 0.4760462 | 5.670477 | 13.21654 | 2.148552 | 6.35
2025-03-24 04:00 | 1 | 50.03389 | 0.4943444 | 4.644431 | 13.05446 | 2.148552 | 6.538
2025-03-24 05:00 | 1 | 50.0251 | 0.5390068 | 3.687317 | 13.07318 | 2.148552 | 10.11