## Tabelle1
| 12C300_5.SMO | 11F111-2.PV | 11F001-1.PV | 11F002_2.IN | 11M101.PV | 21H001_1.PV | ANA_01150_PB
| ANZEIGE REAKTOR IN BETRIEB | MATERIALAUFGABE REAKTOR | FEINKOHLE DOSIERUNG | SOLLWERT FUER FLUGSTAUB | FEUCHTEREGELUNG | Austrag Flugstaubmenge 21B001 | Schlacke Schlackenstich
|  | T/H | T/H | T/H | % H2O | t/h | %
Zeitstempel | Durchschnitt | Durchschnitt | Durchschnitt | Durchschnitt | Durchschnitt | Durchschnitt | Durchschnitt
2025-03-26 06:00 | 0 | 0 | 0 | 0 | 5.834821 | 0 | 3.37
2025-03-26 07:00 | 0 | 0 | 0 | 0 | 5.834821 | 0 | 3.37
2025-03-26 08:00 | 0 | 0 | 0 | 0 | 5.834821 | 0 | 3.37
2025-03-26 09:00 | 0 | 0 | 0 | 0 | 5.834821 | 0 | 3.37
2025-03-26 10:00 | 0 | 0 | 0 | 0 | 5.834821 | 0 | 3.37
2025-03-26 11:00 | 0.1427056 | 0.6374477 | 0.06383297 | 0.6914434 | 6.841686 | 0 | 3.37
2025-03-26 12:00 | 1 | 32.30693 | 0.2939383 | 3.678323 | 9.266519 | 0 | 3.37
2025-03-26 13:00 | 1 | 35.08772 | 0.2870372 | 3.557892 | 11.03853 | 0 | 3.37
2025-03-26 14:00 | 1 | 35.09182 | 0.2913797 | 3.601295 | 12.94552 | 0 | 3.37
2025-03-26 15:00 | 1 | 35.09673 | 0.2873676 | 3.643555 | 12.48225 | 1.679582 | 1.494667
2025-03-26 16:00 | 1 | 37.26164 | 0.3069368 | 5.114705 | 11.82082 | 2.155032 | 1.422
2025-03-26 17:00 | 1 | 39.94637 | 0.2989894 | 5.56951 | 10.08645 | 2.155032 | 1.19
2025-03-26 18:00 | 1 | 40.09114 | 0.2974806 | 5.294797 | 10.38432 | 2.155032 | 1.202167
2025-03-26 19:00 | 1 | 38.21757 | 0.2995797 | 4.849837 | 9.640527 | 2.155032 | 1.92
2025-03-26 20:00 | 1 | 40.09222 | 0.3250089 | 5.252694 | 8.953658 | 2.155032 | 1.92
2025-03-26 21:00 | 1 | 40.20835 | 0.3149232 | 4.996368 | 9.099348 | 2.155032 | 6.62
2025-03-26 22:00 | 1 | 43.06743 | 0.4357329 | 6.327505 | 8.929535 | 2.155032 | 6.62
2025-03-26 23:00 | 1 | 43.06499 | 0.5107228 | 6.544562 | 9.165833 | 2.155032 | 7.016
2025-03-27 | 1 | 43.06419 | 0.4605837 | 4.184441 | 9.366794 | 2.03591 | 7.16
2025-03-27 01:00 | 1 | 43.06534 | 0.4352325 | 4.064832 | 9.711268 | 1.999468 | 6.007333
2025-03-27 02:00 | 1 | 44.22878 | 0.4835597 | 5.243925 | 10.25506 | 2.15303 | 5.83
2025-03-27 03:00 | 1 | 45.0495 | 0.4811332 | 5.621468 | 12.14044 | 2.155572 | 6.205667
2025-03-27 04:00 | 1 | 45.05832 | 0.4816714 | 5.675558 | 11.74963 | 2.155572 | 6.32
2025-03-27 05:00 | 1 | 45.0501 | 0.4771972 | 5.672842 | 11.44609 | 2.155572 | 7.544