## Tabelle1
| 12C300_5.SMO | 11F111-2.PV | 11F001-1.PV | 11F002_2.IN | 11M101.PV | 21H001_1.PV | ANA_01150_PB
| ANZEIGE REAKTOR IN BETRIEB | MATERIALAUFGABE REAKTOR | FEINKOHLE DOSIERUNG | SOLLWERT FUER FLUGSTAUB | FEUCHTEREGELUNG | Austrag Flugstaubmenge 21B001 | Schlacke Schlackenstich
|  | T/H | T/H | T/H | % H2O | t/h | %
Zeitstempel | Durchschnitt | Durchschnitt | Durchschnitt | Durchschnitt | Durchschnitt | Durchschnitt | Durchschnitt
2025-03-27 06:00 | 1 | 40.58356 | 0.3802393 | 4.503696 | 10.60329 | 1.662698 | 7.85
2025-03-27 07:00 | 1 | 44.14021 | 0.5347954 | 6.301665 | 9.485356 | 0.8083873 | 6.245833
2025-03-27 08:00 | 1 | 45.04259 | 0.4767056 | 4.896822 | 10.56893 | 1.978209 | 5.845
2025-03-27 09:00 | 1 | 45.05544 | 0.4264918 | 4.25275 | 12.35748 | 2.146284 | 4.4
2025-03-27 10:00 | 1 | 45.05147 | 0.470694 | 4.704066 | 12.80999 | 2.146284 | 4.18
2025-03-27 11:00 | 1 | 45.05189 | 0.489395 | 4.858723 | 11.18826 | 2.146284 | 3.08
2025-03-27 12:00 | 1 | 44.65133 | 0.4926823 | 4.892323 | 10.78578 | 2.146284 | 3.3075
2025-03-27 13:00 | 1 | 46.88266 | 0.4665219 | 4.664796 | 10.08897 | 2.146284 | 4.13
2025-03-27 14:00 | 1 | 48.02399 | 0.481978 | 4.832628 | 10.70245 | 2.146284 | 4.13
2025-03-27 15:00 | 1 | 48.02415 | 0.4769605 | 4.770741 | 9.820564 | 2.146284 | 5.909833
2025-03-27 16:00 | 1 | 48.00679 | 0.5297997 | 5.282599 | 9.343652 | 2.146284 | 5.94
2025-03-27 17:00 | 1 | 48.02671 | 0.5071235 | 5.02312 | 9.661082 | 2.146284 | 9.545667
2025-03-27 18:00 | 1 | 48.02493 | 0.4949836 | 4.961356 | 9.804745 | 2.146284 | 8.835833
2025-03-27 19:00 | 1 | 48.0258 | 0.545301 | 5.460535 | 9.121002 | 2.146284 | 5.12
2025-03-27 20:00 | 1 | 48.03023 | 0.523029 | 5.230934 | 9.167313 | 2.146284 | 5.157333
2025-03-27 21:00 | 1 | 48.0252 | 0.5405518 | 3.507544 | 8.71483 | 2.146284 | 5.4
2025-03-27 22:00 | 1 | 47.19449 | 0.5760218 | 2.601024 | 8.75879 | 2.146284 | 5.4
2025-03-27 23:00 | 1 | 48.02523 | 0.5981537 | 2.721053 | 8.716446 | 2.146284 | 2.758833
2025-03-28 | 1 | 48.03002 | 0.5455379 | 2.362444 | 9.023217 | 2.146284 | 2.41
2025-03-28 01:00 | 1 | 48.02984 | 0.5304877 | 1.449994 | 9.329765 | 2.146284 | 1.717
2025-03-28 02:00 | 1 | 48.0307 | 0.5638259 | 1.526485 | 9.330395 | 2.146284 | 1.64
2025-03-28 03:00 | 1 | 48.02488 | 0.6091669 | 1.652576 | 9.401366 | 2.146284 | 1.469
2025-03-28 04:00 | 1 | 48.02436 | 0.5904349 | 1.606559 | 9.941114 | 2.146284 | 1.45
2025-03-28 05:00 | 1 | 48.02115 | 0.5323401 | 1.454302 | 8.861499 | 2.146284 | 2.6485