## Tabelle1
| 12C300_5.SMO | 11F111-2.PV | 11F001-1.PV | 11F002_2.IN | 11M101.PV | 21H001_1.PV | ANA_01150_PB
| ANZEIGE REAKTOR IN BETRIEB | MATERIALAUFGABE REAKTOR | FEINKOHLE DOSIERUNG | SOLLWERT FUER FLUGSTAUB | FEUCHTEREGELUNG | Austrag Flugstaubmenge 21B001 | Schlacke Schlackenstich
|  | T/H | T/H | T/H | % H2O | t/h | %
Zeitstempel | Durchschnitt | Durchschnitt | Durchschnitt | Durchschnitt | Durchschnitt | Durchschnitt | Durchschnitt
2025-03-28 06:00 | 1 | 48.02188 | 0.5789547 | 1.578879 | 9.442028 | 2.146284 | 2.86
2025-03-28 07:00 | 1 | 44.23647 | 0.5468529 | 1.788786 | 9.141961 | 2.146284 | 2.410833
2025-03-28 08:00 | 1 | 48.02248 | 0.5239569 | 3.626075 | 9.640629 | 2.146284 | 2.31
2025-03-28 09:00 | 1 | 48.02647 | 0.4607644 | 4.595512 | 9.277511 | 2.146284 | 2.31
2025-03-28 10:00 | 1 | 48.02445 | 0.4871979 | 4.833852 | 9.567663 | 2.146284 | 3.064
2025-03-28 11:00 | 1 | 48.02213 | 0.4578212 | 3.881323 | 9.032014 | 2.146284 | 3.09
2025-03-28 12:00 | 1 | 48.02182 | 0.5186325 | 3.109907 | 8.925726 | 2.146284 | 3.658
2025-03-28 13:00 | 1 | 48.02181 | 0.5049121 | 3.013761 | 8.596957 | 2.146284 | 3.7635
2025-03-28 14:00 | 1 | 48.02436 | 0.4893584 | 2.941812 | 8.778737 | 2.146284 | 3.07
2025-03-28 15:00 | 1 | 48.02238 | 0.4523768 | 2.98105 | 9.146905 | 2.146284 | 1.6735
2025-03-28 16:00 | 1 | 48.02299 | 0.430771 | 3.780362 | 9.834025 | 2.146284 | 1.653333
2025-03-28 17:00 | 1 | 48.02513 | 0.4341847 | 5.008667 | 9.560508 | 2.146284 | 1.92
2025-03-28 18:00 | 1 | 48.02201 | 0.4189466 | 5.605084 | 9.621761 | 2.146284 | 1.905
2025-03-28 19:00 | 1 | 48.02414 | 0.3659594 | 5.108542 | 9.248195 | 2.146284 | 1.74
2025-03-28 20:00 | 1 | 48.02633 | 0.4198065 | 6.496248 | 9.254923 | 2.146284 | 1.827
2025-03-28 21:00 | 1 | 48.01827 | 0.3863599 | 5.92004 | 9.421312 | 2.146284 | 2.32
2025-03-28 22:00 | 1 | 48.0295 | 0.4456369 | 6.990062 | 9.397562 | 2.146284 | 2.591667
2025-03-28 23:00 | 1 | 48.02837 | 0.410443 | 3.996589 | 9.220895 | 2.146284 | 3.95
2025-03-29 | 1 | 48.64232 | 0.4565366 | 2.864668 | 9.339804 | 2.146284 | 3.984167
2025-03-29 01:00 | 1 | 50.02298 | 0.4921336 | 4.065483 | 9.447826 | 2.146284 | 4.36
2025-03-29 02:00 | 1 | 50.02619 | 0.4272933 | 3.799651 | 9.353317 | 2.146284 | 3.9775
2025-03-29 03:00 | 1 | 50.02256 | 0.4668258 | 4.126222 | 9.208578 | 2.146284 | 1.81
2025-03-29 04:00 | 1 | 49.49944 | 0.4180937 | 3.919306 | 9.430112 | 2.146284 | 1.848
2025-03-29 05:00 | 1 | 50.01513 | 0.4752747 | 3.746494 | 8.842764 | 2.146284 | 2.57