## Tabelle1
| 12C300_5.SMO | 11F111-2.PV | 11F001-1.PV | 11F002_2.IN | 11M101.PV | 21H001_1.PV | ANA_01150_PB
| ANZEIGE REAKTOR IN BETRIEB | MATERIALAUFGABE REAKTOR | FEINKOHLE DOSIERUNG | SOLLWERT FUER FLUGSTAUB | FEUCHTEREGELUNG | Austrag Flugstaubmenge 21B001 | Schlacke Schlackenstich
|  | T/H | T/H | T/H | % H2O | t/h | %
Zeitstempel | Durchschnitt | Durchschnitt | Durchschnitt | Durchschnitt | Durchschnitt | Durchschnitt | Durchschnitt
2025-03-31 06:00 | 1 | 49.40302 | 0.4150605 | 5.170893 | 9.354329 | 2.148444 | 12.03767
2025-03-31 07:00 | 1 | 43.76781 | 0.3214184 | 3.959049 | 9.930129 | 2.148444 | 4.82
2025-03-31 08:00 | 1 | 50.028 | 0.410909 | 2.796312 | 10.81553 | 2.148444 | 4.82
2025-03-31 09:00 | 1 | 50.03281 | 0.4202048 | 1.564807 | 11.01768 | 2.148444 | 3.6275
2025-03-31 10:00 | 1 | 50.02565 | 0.4425934 | 1.721251 | 9.741491 | 1.217238 | 3.47
2025-03-31 11:00 | 1 | 50.03313 | 0.4524607 | 3.93324 | 8.656135 | 0 | 3.064
2025-03-31 12:00 | 1 | 50.03159 | 0.4496972 | 3.932593 | 8.806255 | 0 | 2.89
2025-03-31 13:00 | 1 | 50.03065 | 0.3762482 | 4.226619 | 8.869036 | 0 | 2.638667
2025-03-31 14:00 | 1 | 50.02743 | 0.3791483 | 5.160422 | 9.667548 | 0 | 2.6
2025-03-31 15:00 | 1 | 50.03249 | 0.4174536 | 6.220067 | 9.788388 | 0.7480818 | 2.6
2025-03-31 16:00 | 1 | 50.02811 | 0.4316871 | 4.006481 | 9.834606 | 2.153844 | 3.753833
2025-03-31 17:00 | 1 | 50.0319 | 0.4157929 | 3.609552 | 9.508128 | 2.153844 | 4.239167
2025-03-31 18:00 | 1 | 50.02834 | 0.4097091 | 3.563738 | 10.24045 | 2.153844 | 4.56
2025-03-31 19:00 | 1 | 50.03294 | 0.3835294 | 3.558888 | 9.063755 | 2.153844 | 4.56
2025-03-31 20:00 | 1 | 50.03262 | 0.4313098 | 4.774125 | 9.662025 | 2.153844 | 4.693333
2025-03-31 21:00 | 1 | 50.03276 | 0.449373 | 4.499223 | 8.774434 | 2.153844 | 4.76
2025-03-31 22:00 | 1 | 50.02953 | 0.4322199 | 4.274843 | 9.837708 | 2.153844 | 4.846667
2025-03-31 23:00 | 1 | 50.03328 | 0.454575 | 4.415446 | 9.682969 | 1.694038 | 5.41
2025-04-01 | 1 | 50.02961 | 0.4695017 | 3.631798 | 9.850208 | 2.1546 | 5.347
2025-04-01 01:00 | 1 | 50.03025 | 0.4810427 | 3.207765 | 9.277366 | 2.1546 | 4.87
2025-04-01 02:00 | 1 | 50.02921 | 0.4671378 | 3.147911 | 9.490018 | 2.1546 | 4.772667
2025-04-01 03:00 | 1 | 50.02814 | 0.4414121 | 4.096262 | 9.670016 | 2.1546 | 4.14
2025-04-01 04:00 | 1 | 49.72674 | 0.4447343 | 3.937174 | 8.995137 | 2.1546 | 4.331333
2025-04-01 05:00 | 1 | 50.01773 | 0.4883485 | 4.289171 | 8.598313 | 2.1546 | 5.78