## Tabelle1
| 12C300_5.SMO | 11F111-2.PV | 11F001-1.PV | 11F002_2.IN | 11M101.PV | 21H001_1.PV | ANA_01150_PB
| ANZEIGE REAKTOR IN BETRIEB | MATERIALAUFGABE REAKTOR | FEINKOHLE DOSIERUNG | SOLLWERT FUER FLUGSTAUB | FEUCHTEREGELUNG | Austrag Flugstaubmenge 21B001 | Schlacke Schlackenstich
|  | T/H | T/H | T/H | % H2O | t/h | %
Zeitstempel | Durchschnitt | Durchschnitt | Durchschnitt | Durchschnitt | Durchschnitt | Durchschnitt | Durchschnitt
2025-04-03 06:00 | 1 | 50.0324 | 0.5222541 | 4.179953 | 8.815547 | 2.154276 | 3.74
2025-04-03 07:00 | 1 | 50.02164 | 0.5277363 | 4.227046 | 9.217676 | 2.154276 | 3.696667
2025-04-03 08:00 | 1 | 50.03609 | 0.5185296 | 4.141524 | 9.461153 | 1.832259 | 3.69
2025-04-03 09:00 | 1 | 50.03257 | 0.5246258 | 4.177522 | 9.307848 | 1.658852 | 3.62
2025-04-03 10:00 | 1 | 50.02803 | 0.5051796 | 4.026498 | 11.2074 | 2.152116 | 3.62
2025-04-03 11:00 | 1 | 50.04056 | 0.5196908 | 4.140393 | 10.46435 | 2.152116 | 5.06
2025-04-03 12:00 | 1 | 50.03587 | 0.5049988 | 4.024791 | 9.660171 | 2.152116 | 5.06
2025-04-03 13:00 | 1 | 50.03769 | 0.5467544 | 4.367739 | 8.961579 | 2.152116 | 3.3785
2025-04-03 14:00 | 1 | 50.03202 | 0.553409 | 4.411627 | 9.001593 | 2.152116 | 3.35
2025-04-03 15:00 | 1 | 44.41605 | 0.4091243 | 3.24512 | 9.721646 | 2.152116 | 2.391667
2025-04-03 16:00 | 1 | 50.03192 | 0.5493633 | 4.377447 | 9.697229 | 2.152116 | 2.2
2025-04-03 17:00 | 1 | 50.03285 | 0.5168519 | 4.118205 | 10.26276 | 2.152116 | 1.67
2025-04-03 18:00 | 1 | 50.03863 | 0.4897642 | 3.904614 | 9.939694 | 2.152116 | 1.6
2025-04-03 19:00 | 1 | 50.03552 | 0.4894208 | 3.913736 | 9.218414 | 2.152116 | 2.318667
2025-04-03 20:00 | 1 | 38.39283 | 0.3715248 | 2.496687 | 9.326502 | 2.152116 | 2.48
2025-04-03 21:00 | 1 | 44.14487 | 0.5067121 | 2.532165 | 10.14223 | 2.152116 | 3.156667
2025-04-03 22:00 | 1 | 48.90803 | 0.5731343 | 2.861692 | 9.562109 | 2.152116 | 3.18
2025-04-03 23:00 | 1 | 47.17394 | 0.488901 | 2.428971 | 10.01208 | 2.152116 | 3.855
2025-04-04 | 1 | 50.03813 | 0.5396809 | 3.286776 | 8.672112 | 2.152116 | 3.99
2025-04-04 01:00 | 1 | 50.03251 | 0.5439303 | 3.797561 | 8.285518 | 2.152116 | 3.9625
2025-04-04 02:00 | 1 | 50.03707 | 0.5466471 | 3.813632 | 8.523993 | 2.152116 | 3.96
2025-04-04 03:00 | 1 | 50.04008 | 0.5249665 | 3.489491 | 8.438773 | 2.152116 | 6.893333
2025-04-04 04:00 | 1 | 50.03378 | 0.5137581 | 2.566363 | 9.461742 | 2.152116 | 7.16
2025-04-04 05:00 | 1 | 50.0534 | 0.5604134 | 4.250449 | 10.15703 | 2.152116 | 5.243