## Tabelle1
| 12C300_5.SMO | 11F111-2.PV | 11F001-1.PV | 11F002_2.IN | 11M101.PV | 21H001_1.PV | ANA_01150_PB
| ANZEIGE REAKTOR IN BETRIEB | MATERIALAUFGABE REAKTOR | FEINKOHLE DOSIERUNG | SOLLWERT FUER FLUGSTAUB | FEUCHTEREGELUNG | Austrag Flugstaubmenge 21B001 | Schlacke Schlackenstich
|  | T/H | T/H | T/H | % H2O | t/h | %
Zeitstempel | Durchschnitt | Durchschnitt | Durchschnitt | Durchschnitt | Durchschnitt | Durchschnitt | Durchschnitt
2025-04-04 06:00 | 1 | 47.18194 | 0.5024942 | 4.887052 | 9.443427 | 2.152116 | 4.949167
2025-04-04 07:00 | 1 | 39.36601 | 0.3939749 | 3.718367 | 9.147059 | 2.152116 | 4.06
2025-04-04 08:00 | 1 | 50.03363 | 0.4849966 | 3.888291 | 9.571632 | 2.152116 | 4.0405
2025-04-04 09:00 | 1 | 50.03324 | 0.5284558 | 4.232687 | 9.24382 | 2.152116 | 3.97
2025-04-04 10:00 | 1 | 50.03563 | 0.4955661 | 3.937591 | 9.325521 | 2.152116 | 3.9825
2025-04-04 11:00 | 1 | 50.03338 | 0.5464156 | 4.649515 | 9.681426 | 2.152116 | 4.22
2025-04-04 12:00 | 1 | 50.03557 | 0.4992113 | 4.503692 | 9.592742 | 2.152116 | 4.183833
2025-04-04 13:00 | 1 | 50.0378 | 0.5199074 | 4.046346 | 9.189894 | 2.152116 | 3.91
2025-04-04 14:00 | 1 | 49.69086 | 0.5291601 | 3.696856 | 9.275056 | 1.675105 | 3.91
2025-04-04 15:00 | 1 | 22.50235 | 0.2038628 | 1.462254 | 7.697328 | 1.39938 | 3.123333
2025-04-04 16:00 | 1 | 35.21661 | 0.3848523 | 3.323153 | 11.78082 | 2.153952 | 2.73
2025-04-04 17:00 | 1 | 39.10517 | 0.4351301 | 3.918692 | 11.46291 | 2.153952 | 2.73
2025-04-04 18:00 | 1 | 40.0108 | 0.4135253 | 3.937183 | 9.551532 | 2.153952 | 2.73
2025-04-04 19:00 | 1 | 44.60147 | 0.4128475 | 4.458558 | 8.591302 | 2.153952 | 21.02
2025-04-04 20:00 | 1 | 50.03981 | 0.4859922 | 4.166009 | 9.050194 | 2.153952 | 21.02
2025-04-04 21:00 | 1 | 49.61616 | 0.573835 | 4.581801 | 9.656579 | 2.153952 | 6.789333
2025-04-04 22:00 | 1 | 48.02088 | 0.4570706 | 3.656261 | 9.36792 | 2.153952 | 4.6
2025-04-04 23:00 | 1 | 47.46697 | 0.4689141 | 3.709559 | 9.766662 | 2.153952 | 2.745333
2025-04-05 | 1 | 49.56801 | 0.5455602 | 4.017615 | 9.952253 | 2.153952 | 2.46
2025-04-05 01:00 | 1 | 50.03706 | 0.5589914 | 3.89276 | 9.758129 | 2.153952 | 2.078667
2025-04-05 02:00 | 1 | 50.04113 | 0.5078002 | 3.244407 | 9.784655 | 2.153952 | 1.94
2025-04-05 03:00 | 1 | 50.03729 | 0.5244306 | 2.0946 | 9.620908 | 2.153952 | 1.463333
2025-04-05 04:00 | 1 | 50.03768 | 0.5853397 | 2.334447 | 9.984302 | 2.153952 | 1.29
2025-04-05 05:00 | 1 | 50.07671 | 0.5194159 | 2.092282 | 11.77708 | 2.153952 | 2.685