## Tabelle1
| 12C300_5.SMO | 11F111-2.PV | 11F001-1.PV | 11F002_2.IN | 11M101.PV | 21H001_1.PV | ANA_01150_PB
| ANZEIGE REAKTOR IN BETRIEB | MATERIALAUFGABE REAKTOR | FEINKOHLE DOSIERUNG | SOLLWERT FUER FLUGSTAUB | FEUCHTEREGELUNG | Austrag Flugstaubmenge 21B001 | Schlacke Schlackenstich
|  | T/H | T/H | T/H | % H2O | t/h | %
Zeitstempel | Durchschnitt | Durchschnitt | Durchschnitt | Durchschnitt | Durchschnitt | Durchschnitt | Durchschnitt
2025-04-05 06:00 | 1 | 43.14023 | 0.4693282 | 1.874085 | 10.77811 | 2.153952 | 2.738
2025-04-05 07:00 | 1 | 45.61188 | 0.4466175 | 2.535068 | 9.743881 | 2.153952 | 1.82
2025-04-05 08:00 | 1 | 50.02886 | 0.4888646 | 3.247494 | 9.966022 | 2.153952 | 1.761333
2025-04-05 09:00 | 1 | 50.03809 | 0.4686764 | 3.114236 | 10.03297 | 2.153952 | 1.38
2025-04-05 10:00 | 1 | 50.03453 | 0.5022231 | 3.35043 | 9.166628 | 2.153952 | 1.416667
2025-04-05 11:00 | 1 | 50.03228 | 0.4816123 | 3.58842 | 8.627365 | 2.153952 | 2.48
2025-04-05 12:00 | 1 | 50.04194 | 0.4518404 | 4.165058 | 8.730241 | 2.153952 | 2.498333
2025-04-05 13:00 | 1 | 50.03283 | 0.4760293 | 5.268355 | 8.626746 | 2.153952 | 2.7
2025-04-05 14:00 | 1 | 50.03516 | 0.4646955 | 5.13098 | 9.239606 | 2.153952 | 2.7
2025-04-05 15:00 | 1 | 49.99847 | 0.4629652 | 3.657391 | 9.130095 | 2.153952 | 1.636667
2025-04-05 16:00 | 1 | 39.27158 | 0.3885945 | 2.124509 | 8.640957 | 2.153952 | 1.85
2025-04-05 17:00 | 1 | 48.06493 | 0.4638038 | 3.754885 | 9.726463 | 2.153952 | 1.85
2025-04-05 18:00 | 1 | 50.03402 | 0.4696003 | 4.055265 | 9.119583 | 2.153952 | 2.574167
2025-04-05 19:00 | 1 | 50.03447 | 0.4693386 | 3.632928 | 9.387127 | 2.153952 | 2.64
2025-04-05 20:00 | 1 | 49.96419 | 0.4948236 | 3.829502 | 9.540651 | 2.153952 | 2.6355
2025-04-05 21:00 | 1 | 50.03876 | 0.4657415 | 3.602727 | 10.21292 | 2.153952 | 2.61
2025-04-05 22:00 | 1 | 46.03915 | 0.431864 | 3.340957 | 9.232822 | 2.153952 | 2.61
2025-04-05 23:00 | 1 | 49.07298 | 0.4665603 | 3.618555 | 8.49944 | 2.153952 | 2.808
2025-04-06 | 1 | 50.03447 | 0.4995758 | 3.872853 | 8.648114 | 2.153952 | 2.83
2025-04-06 01:00 | 1 | 50.03797 | 0.4572983 | 3.555122 | 8.603599 | 2.04941 | 5.702
2025-04-06 02:00 | 1 | 50.03888 | 0.4467657 | 3.473257 | 8.717175 | 2.00124 | 6.42
2025-04-06 03:00 | 1 | 50.03636 | 0.4936998 | 3.822925 | 8.68977 | 2.027106 | 6.028
2025-04-06 04:00 | 1 | 50.04 | 0.4737542 | 3.65947 | 9.294344 | 2.146716 | 5.94
2025-04-06 05:00 | 1 | 50.03335 | 0.4432595 | 3.489655 | 9.164905 | 2.146716 | 9.2935