## Tabelle1
| 12C300_5.SMO | 11F111-2.PV | 11F001-1.PV | 11F002_2.IN | 11M101.PV | 21H001_1.PV | ANA_01150_PB
| ANZEIGE REAKTOR IN BETRIEB | MATERIALAUFGABE REAKTOR | FEINKOHLE DOSIERUNG | SOLLWERT FUER FLUGSTAUB | FEUCHTEREGELUNG | Austrag Flugstaubmenge 21B001 | Schlacke Schlackenstich
|  | T/H | T/H | T/H | % H2O | t/h | %
Zeitstempel | Durchschnitt | Durchschnitt | Durchschnitt | Durchschnitt | Durchschnitt | Durchschnitt | Durchschnitt
2025-04-07 06:00 | 1 | 50.0277 | 0.4984492 | 4.937725 | 9.824504 | 2.146716 | 2.22
2025-04-07 07:00 | 1 | 44.9175 | 0.4200124 | 4.193281 | 9.018381 | 2.146716 | 3.280667
2025-04-07 08:00 | 1 | 50.03351 | 0.4795263 | 5.176839 | 9.192701 | 2.146716 | 3.7
2025-04-07 09:00 | 1 | 50.02578 | 0.5010545 | 5.211369 | 9.640025 | 2.146716 | 7.385
2025-04-07 10:00 | 1 | 50.03541 | 0.5022619 | 5.006904 | 9.990027 | 2.146716 | 10.4
2025-04-07 11:00 | 1 | 50.02773 | 0.5140543 | 5.15581 | 9.690169 | 2.146716 | 7.609333
2025-04-07 12:00 | 1 | 50.03038 | 0.5125141 | 3.227513 | 9.215467 | 2.146716 | 6.76
2025-04-07 13:00 | 1 | 50.02657 | 0.5684063 | 2.836597 | 8.48717 | 2.146716 | 12.83333
2025-04-07 14:00 | 1 | 50.0265 | 0.5175573 | 2.596156 | 9.211118 | 2.146716 | 15.274
2025-04-07 15:00 | 1 | 50.02795 | 0.5775651 | 3.081861 | 9.759324 | 2.146716 | 3.95
2025-04-07 16:00 | 1 | 46.44435 | 0.4971094 | 2.997303 | 11.23571 | 2.146716 | 3.95
2025-04-07 17:00 | 1 | 48.31049 | 0.516916 | 3.106894 | 10.12399 | 2.146716 | 2.391333
2025-04-07 18:00 | 1 | 50.02906 | 0.5593519 | 3.359855 | 9.548972 | 2.146716 | 2.291
2025-04-07 19:00 | 1 | 50.03803 | 0.534381 | 3.207064 | 9.642234 | 2.146716 | 2.39
2025-04-07 20:00 | 1 | 50.03407 | 0.5580408 | 3.339166 | 10.03524 | 2.146716 | 2.501
2025-04-07 21:00 | 1 | 49.22141 | 0.4698548 | 2.818256 | 8.738796 | 2.026899 | 3.5
2025-04-07 22:00 | 1 | 36.80529 | 0.4465576 | 2.68959 | 8.19552 | 1.94713 | 3.5
2025-04-07 23:00 | 1 | 44.35512 | 0.3957987 | 3.261622 | 9.261479 | 2.149632 | 5.5335
2025-04-08 | 1 | 35.04678 | 0.4470363 | 4.595349 | 10.00707 | 2.149632 | 5.99
2025-04-08 01:00 | 1 | 50.02943 | 0.4902315 | 3.597443 | 9.855915 | 2.149632 | 6.030833
2025-04-08 02:00 | 1 | 50.0302 | 0.5409783 | 3.10386 | 10.16164 | 2.149632 | 7.811667
2025-04-08 03:00 | 1 | 50.02893 | 0.5445531 | 2.724483 | 8.609882 | 2.149632 | 16.67
2025-04-08 04:00 | 1 | 50.0331 | 0.4758526 | 3.077078 | 8.955422 | 2.149632 | 16.97667
2025-04-08 05:00 | 1 | 50.03012 | 0.463228 | 4.017448 | 8.254563 | 2.149632 | 18.51