## Tabelle1
| 12C300_5.SMO | 11F111-2.PV | 11F001-1.PV | 11F002_2.IN | 11M101.PV | 21H001_1.PV | ANA_01150_PB
| ANZEIGE REAKTOR IN BETRIEB | MATERIALAUFGABE REAKTOR | FEINKOHLE DOSIERUNG | SOLLWERT FUER FLUGSTAUB | FEUCHTEREGELUNG | Austrag Flugstaubmenge 21B001 | Schlacke Schlackenstich
|  | T/H | T/H | T/H | % H2O | t/h | %
Zeitstempel | Durchschnitt | Durchschnitt | Durchschnitt | Durchschnitt | Durchschnitt | Durchschnitt | Durchschnitt
2025-04-08 06:00 | 1 | 50.02185 | 0.5891691 | 3.633139 | 8.525631 | 2.149632 | 18.51
2025-04-08 07:00 | 1 | 45.16336 | 0.4825873 | 3.129177 | 8.702551 | 2.149632 | 19.42017
2025-04-08 08:00 | 1 | 50.02988 | 0.4920669 | 3.71671 | 7.38094 | 2.149632 | 19.78
2025-04-08 09:00 | 1 | 50.02561 | 0.5124903 | 4.040509 | 8.121517 | 2.149632 | 14.08633
2025-04-08 10:00 | 1 | 50.02868 | 0.4742973 | 4.209252 | 8.957695 | 2.149632 | 10.79
2025-04-08 11:00 | 1 | 50.02806 | 0.4687316 | 4.156648 | 8.393248 | 2.149632 | 7.9735
2025-04-08 12:00 | 1 | 50.02937 | 0.4205686 | 4.498611 | 9.73004 | 2.149632 | 6.86
2025-04-08 13:00 | 1 | 50.02713 | 0.325252 | 4.328523 | 9.90928 | 1.38984 | 5.24
2025-04-08 14:00 | 1 | 50.0258 | 0.3297336 | 4.345378 | 10.3348 | 0.9612111 | 5.24
2025-04-08 15:00 | 1 | 50.02966 | 0.3359005 | 4.485734 | 9.271372 | 0.9534466 | 5.407167
2025-04-08 16:00 | 1 | 42.53613 | 0.2864654 | 2.544159 | 8.784459 | 2.156004 | 5.355
2025-04-08 17:00 | 1 | 46.69403 | 0.3396736 | 2.255703 | 8.502064 | 2.156004 | 3.76
2025-04-08 18:00 | 1 | 50.0339 | 0.3380781 | 2.241092 | 9.162526 | 2.156004 | 4.064
2025-04-08 19:00 | 1 | 50.03033 | 0.3409189 | 2.284269 | 9.28911 | 2.156004 | 12.88
2025-04-08 20:00 | 1 | 50.02855 | 0.3588667 | 2.66353 | 8.788344 | 2.156004 | 12.88
2025-04-08 21:00 | 1 | 50.02935 | 0.3401136 | 3.400168 | 8.614146 | 2.156004 | 5.8215
2025-04-08 22:00 | 1 | 48.00174 | 0.3378024 | 3.374134 | 8.468423 | 0.1358174 | 5.054
2025-04-08 23:00 | 1 | 44.80774 | 0.3017467 | 3.183625 | 8.734654 | 0 | 2.81
2025-04-09 | 1 | 50.03019 | 0.3468901 | 4.578511 | 9.105311 | 1.031252 | 2.867333
2025-04-09 01:00 | 1 | 50.03077 | 0.3161819 | 4.23521 | 8.791138 | 2.15298 | 3.24
2025-04-09 02:00 | 1 | 50.029 | 0.323345 | 3.245238 | 9.17484 | 2.15298 | 4.070667
2025-04-09 03:00 | 1 | 50.03406 | 0.3527269 | 2.922352 | 8.165357 | 2.15298 | 10.36
2025-04-09 04:00 | 1 | 50.03355 | 0.3095656 | 4.556235 | 10.21358 | 2.15298 | 9.759167
2025-04-09 05:00 | 1 | 49.98006 | 0.3427189 | 4.645843 | 9.553248 | 2.15298 | 3.15