## Tabelle1
| 12C300_5.SMO | 11F111-2.PV | 11F001-1.PV | 11F002_2.IN | 11M101.PV | 21H001_1.PV | ANA_01150_PB
| ANZEIGE REAKTOR IN BETRIEB | MATERIALAUFGABE REAKTOR | FEINKOHLE DOSIERUNG | SOLLWERT FUER FLUGSTAUB | FEUCHTEREGELUNG | Austrag Flugstaubmenge 21B001 | Schlacke Schlackenstich
|  | T/H | T/H | T/H | % H2O | t/h | %
Zeitstempel | Durchschnitt | Durchschnitt | Durchschnitt | Durchschnitt | Durchschnitt | Durchschnitt | Durchschnitt
2025-04-09 06:00 | 1 | 50.02859 | 0.3642277 | 3.52807 | 8.791131 | 2.15298 | 3.15
2025-04-09 07:00 | 1 | 44.5236 | 0.4402266 | 3.419859 | 9.580689 | 2.090433 | 5.706
2025-04-09 08:00 | 1 | 50.02576 | 0.516016 | 4.004089 | 9.753563 | 0.0487435 | 6.007667
2025-04-09 09:00 | 1 | 50.03096 | 0.4557753 | 3.550992 | 8.968841 | 2.151827 | 6.52
2025-04-09 10:00 | 1 | 50.03007 | 0.477303 | 3.724994 | 8.976897 | 2.152224 | 6.52
2025-04-09 11:00 | 1 | 50.02846 | 0.5059446 | 3.905521 | 9.091103 | 2.152224 | 4.275333
2025-04-09 12:00 | 1 | 50.02517 | 0.4725623 | 3.687279 | 10.06227 | 2.152224 | 4.068
2025-04-09 13:00 | 1 | 47.84158 | 0.4411354 | 3.429343 | 8.213864 | 2.155354 | 6.69
2025-04-09 14:00 | 1 | 42.50889 | 0.4807489 | 2.953033 | 8.965198 | 2.16 | 6.69
2025-04-09 15:00 | 1 | 50.02815 | 0.5780003 | 3.747444 | 8.355985 | 2.16 | 10.18083
2025-04-09 16:00 | 1 | 50.03536 | 0.5539873 | 2.942895 | 8.006603 | 2.16 | 10.24
2025-04-09 17:00 | 1 | 50.02743 | 0.6002575 | 2.736236 | 8.692495 | 2.16 | 3.652
2025-04-09 18:00 | 1 | 50.03218 | 0.6046192 | 2.979374 | 9.049889 | 2.16 | 2.92
2025-04-09 19:00 | 1 | 50.02841 | 0.5878148 | 3.229677 | 9.010837 | 2.16 | 2.828333
2025-04-09 20:00 | 1 | 50.03408 | 0.5915803 | 3.229802 | 8.23345 | 2.16 | 2.781667
2025-04-09 21:00 | 1 | 50.02634 | 0.6367132 | 2.937801 | 8.738984 | 2.16 | 1.96
2025-04-09 22:00 | 1 | 50.03552 | 0.5593235 | 2.697975 | 9.766704 | 2.16 | 1.975667
2025-04-09 23:00 | 1 | 50.02772 | 0.6245259 | 3.115307 | 9.113196 | 2.16 | 2.43
2025-04-10 | 1 | 50.03405 | 0.5879172 | 3.231232 | 10.5786 | 2.16 | 2.543167
2025-04-10 01:00 | 1 | 50.02683 | 0.5791554 | 4.750789 | 8.82326 | 2.16 | 3.4
2025-04-10 02:00 | 1 | 50.0345 | 0.564757 | 2.562454 | 8.801977 | 2.16 | 3.88
2025-04-10 03:00 | 1 | 50.03361 | 0.5846924 | 2.952438 | 8.576016 | 2.16 | 6.6
2025-04-10 04:00 | 1 | 50.03129 | 0.5954696 | 3.463557 | 7.997985 | 2.16 | 6.6
2025-04-10 05:00 | 1 | 50.00826 | 0.5814798 | 3.71012 | 7.464408 | 2.16 | 4.436667