## Tabelle1
| 12C300_5.SMO | 11F111-2.PV | 11F001-1.PV | 11F002_2.IN | 11M101.PV | 21H001_1.PV | ANA_01150_PB
| ANZEIGE REAKTOR IN BETRIEB | MATERIALAUFGABE REAKTOR | FEINKOHLE DOSIERUNG | SOLLWERT FUER FLUGSTAUB | FEUCHTEREGELUNG | Austrag Flugstaubmenge 21B001 | Schlacke Schlackenstich
|  | T/H | T/H | T/H | % H2O | t/h | %
Zeitstempel | Durchschnitt | Durchschnitt | Durchschnitt | Durchschnitt | Durchschnitt | Durchschnitt | Durchschnitt
2025-04-12 06:00 | 1 | 50.01218 | 0.5539458 | 4.031155 | 8.726272 | 2.145852 | 10.62
2025-04-12 07:00 | 1 | 45.03871 | 0.5132827 | 3.718783 | 8.630052 | 2.145852 | 5.506333
2025-04-12 08:00 | 1 | 49.3082 | 0.5445355 | 3.955979 | 9.164035 | 2.145852 | 5.33
2025-04-12 09:00 | 1 | 50.03291 | 0.540337 | 4.797692 | 9.172222 | 2.145852 | 2.666
2025-04-12 10:00 | 1 | 50.02906 | 0.4980265 | 4.534176 | 9.739633 | 2.145852 | 2.37
2025-04-12 11:00 | 1 | 50.03269 | 0.5030539 | 4.521246 | 8.74799 | 2.145852 | 4.647
2025-04-12 12:00 | 1 | 50.03493 | 0.4798591 | 4.297798 | 9.684659 | 2.145852 | 4.9
2025-04-12 13:00 | 1 | 50.03151 | 0.5419188 | 4.852589 | 9.562486 | 2.145852 | 3.836667
2025-04-12 14:00 | 1 | 50.03585 | 0.4830425 | 4.336715 | 9.596763 | 2.145852 | 3.74
2025-04-12 15:00 | 1 | 42.45795 | 0.4493957 | 3.489694 | 9.713377 | 2.145852 | 3.201667
2025-04-12 16:00 | 1 | 50.02797 | 0.5400794 | 2.698346 | 8.603636 | 2.145852 | 2.882
2025-04-12 17:00 | 1 | 50.03244 | 0.5501368 | 2.74819 | 8.099655 | 2.145852 | 2.83
2025-04-12 18:00 | 1 | 50.02763 | 0.5375253 | 2.692716 | 8.4578 | 2.145852 | 2.83
2025-04-12 19:00 | 1 | 50.03624 | 0.5319305 | 2.660731 | 9.315842 | 2.145852 | 2.515
2025-04-12 20:00 | 1 | 50.0349 | 0.5433811 | 2.685133 | 9.486097 | 2.145852 | 2.38
2025-04-12 21:00 | 1 | 50.03609 | 0.5489634 | 2.8139 | 8.936041 | 2.145852 | 1.598
2025-04-12 22:00 | 1 | 50.03481 | 0.5386913 | 3.387835 | 8.560608 | 2.145852 | 1.46
2025-04-12 23:00 | 1 | 50.03431 | 0.4954037 | 3.939483 | 9.825948 | 2.145852 | 1.46
2025-04-13 | 1 | 50.03676 | 0.4837935 | 3.754257 | 9.267258 | 2.145852 | 1.46
2025-04-13 01:00 | 1 | 50.03626 | 0.5443292 | 3.788782 | 9.036976 | 2.145852 | 1.46
2025-04-13 02:00 | 1 | 50.0345 | 0.5886333 | 3.72763 | 8.765624 | 2.145852 | 1.46
2025-04-13 03:00 | 1 | 50.03791 | 0.6114991 | 3.901681 | 9.350799 | 2.145852 | 1.46
2025-04-13 04:00 | 1 | 50.03583 | 0.5746942 | 4.286575 | 8.962666 | 2.145852 | 1.46
2025-04-13 05:00 | 1 | 50.05445 | 0.6490682 | 5.293398 | 9.312261 | 2.145852 | 1.46