## Tabelle1
| 12C300_5.SMO | 11F111-2.PV | 11F001-1.PV | 11F002_2.IN | 11M101.PV | 21H001_1.PV | ANA_01150_PB
| ANZEIGE REAKTOR IN BETRIEB | MATERIALAUFGABE REAKTOR | FEINKOHLE DOSIERUNG | SOLLWERT FUER FLUGSTAUB | FEUCHTEREGELUNG | Austrag Flugstaubmenge 21B001 | Schlacke Schlackenstich
|  | T/H | T/H | T/H | % H2O | t/h | %
Zeitstempel | Durchschnitt | Durchschnitt | Durchschnitt | Durchschnitt | Durchschnitt | Durchschnitt | Durchschnitt
2025-04-13 06:00 | 1 | 47.80999 | 0.6098187 | 4.3497 | 9.732401 | 2.145852 | 1.46
2025-04-13 07:00 | 1 | 43.62181 | 0.49669 | 3.117308 | 9.772298 | 2.145852 | 1.46
2025-04-13 08:00 | 1 | 50.02998 | 0.5718356 | 4.286554 | 10.01586 | 2.145852 | 1.46
2025-04-13 09:00 | 1 | 50.03501 | 0.5798058 | 4.368939 | 9.826358 | 2.145852 | 1.46
2025-04-13 10:00 | 1 | 50.03131 | 0.639261 | 4.739719 | 10.05409 | 2.145852 | 1.46
2025-04-13 11:00 | 1 | 50.03529 | 0.5524671 | 3.635415 | 10.24618 | 2.145852 | 1.46
2025-04-13 12:00 | 1 | 49.64543 | 0.6205384 | 2.584242 | 10.82587 | 2.145852 | 1.46
2025-04-13 13:00 | 1 | 50.03112 | 0.6173499 | 2.676294 | 9.52233 | 2.145852 | 1.46
2025-04-13 14:00 | 1 | 50.03803 | 0.5293819 | 2.635085 | 9.753344 | 2.145852 | 1.46
2025-04-13 15:00 | 1 | 50.03315 | 0.5269964 | 2.613198 | 10.50704 | 2.145852 | 1.46
2025-04-13 16:00 | 1 | 50.03419 | 0.5243396 | 2.635778 | 10.64005 | 2.145852 | 1.46
2025-04-13 17:00 | 1 | 50.03683 | 0.5517247 | 2.738049 | 9.762347 | 2.145852 | 1.46
2025-04-13 18:00 | 1 | 50.03271 | 0.5468338 | 2.735357 | 9.322204 | 2.145852 | 1.46
2025-04-13 19:00 | 1 | 50.03731 | 0.5463735 | 2.73423 | 9.653948 | 2.145852 | 1.46
2025-04-13 20:00 | 1 | 50.03372 | 0.5469395 | 2.734795 | 9.642705 | 2.145852 | 1.46
2025-04-13 21:00 | 1 | 49.57609 | 0.5144788 | 2.556281 | 9.596656 | 2.145852 | 1.46
2025-04-13 22:00 | 1 | 50.03682 | 0.604995 | 3.530983 | 9.421446 | 2.145852 | 1.46
2025-04-13 23:00 | 1 | 50.03649 | 0.5745779 | 3.555362 | 9.169481 | 2.145852 | 1.46
2025-04-14 | 1 | 50.0343 | 0.5258226 | 3.239592 | 8.729434 | 2.145852 | 1.46
2025-04-14 01:00 | 1 | 50.03247 | 0.6154689 | 4.200583 | 9.333565 | 2.145852 | 1.46
2025-04-14 02:00 | 1 | 50.03977 | 0.5470614 | 3.032633 | 10.1845 | 2.145852 | 1.46
2025-04-14 03:00 | 1 | 50.03533 | 0.525222 | 3.359398 | 9.371176 | 2.145852 | 1.46
2025-04-14 04:00 | 1 | 50.03326 | 0.5954162 | 3.786963 | 9.384803 | 2.145852 | 1.46
2025-04-14 05:00 | 1 | 50.03668 | 0.5567903 | 3.297499 | 9.528185 | 2.145852 | 1.46