## Tabelle1
| 12C300_5.SMO | 11F111-2.PV | 11F001-1.PV | 11F002_2.IN | 11M101.PV | 21H001_1.PV | ANA_01150_PB
| ANZEIGE REAKTOR IN BETRIEB | MATERIALAUFGABE REAKTOR | FEINKOHLE DOSIERUNG | SOLLWERT FUER FLUGSTAUB | FEUCHTEREGELUNG | Austrag Flugstaubmenge 21B001 | Schlacke Schlackenstich
|  | T/H | T/H | T/H | % H2O | t/h | %
Zeitstempel | Durchschnitt | Durchschnitt | Durchschnitt | Durchschnitt | Durchschnitt | Durchschnitt | Durchschnitt
2025-04-14 06:00 | 1 | 43.85826 | 0.4958878 | 2.711659 | 9.860239 | 1.821068 | 1.46
2025-04-14 07:00 | 1 | 42.91282 | 0.4201899 | 3.443154 | 8.727736 | 1.0071 | 1.46
2025-04-14 08:00 | 1 | 50.0256 | 0.5185797 | 4.704976 | 8.608898 | 1.140137 | 1.46
2025-04-14 09:00 | 1 | 50.03043 | 0.5773324 | 4.259166 | 8.110758 | 2.16 | 1.46
2025-04-14 10:00 | 1 | 50.03134 | 0.5382927 | 3.91419 | 8.349534 | 2.16 | 1.46
2025-04-14 11:00 | 1 | 50.03687 | 0.5221091 | 3.767038 | 8.469358 | 2.16 | 1.46
2025-04-14 12:00 | 1 | 50.02915 | 0.5797573 | 4.213047 | 8.537212 | 2.16 | 1.46
2025-04-14 13:00 | 1 | 50.03325 | 0.5622618 | 4.889929 | 8.411985 | 2.16 | 1.46
2025-04-14 14:00 | 1 | 50.03794 | 0.5126851 | 4.51025 | 8.523977 | 2.16 | 1.46
2025-04-14 15:00 | 1 | 50.03133 | 0.5095403 | 3.238843 | 8.963283 | 2.16 | 1.46
2025-04-14 16:00 | 1 | 50.03349 | 0.5817809 | 3.691301 | 9.768667 | 2.16 | 1.46
2025-04-14 17:00 | 1 | 50.03655 | 0.5759329 | 3.664614 | 9.526839 | 2.16 | 1.46
2025-04-14 18:00 | 1 | 50.03502 | 0.5918678 | 3.76159 | 9.222844 | 2.16 | 1.46
2025-04-14 19:00 | 1 | 50.03485 | 0.5875803 | 3.719373 | 9.420414 | 2.16 | 1.46
2025-04-14 20:00 | 1 | 47.40046 | 0.5518138 | 2.764796 | 9.557706 | 2.16 | 1.46
2025-04-14 21:00 | 1 | 45.06128 | 0.5806856 | 2.638197 | 9.180803 | 2.16 | 1.46
2025-04-14 22:00 | 1 | 45.06542 | 0.4998095 | 2.328248 | 9.45453 | 2.16 | 1.46
2025-04-14 23:00 | 1 | 45.06592 | 0.4704217 | 2.343345 | 9.161573 | 2.16 | 1.46
2025-04-15 | 1 | 45.06451 | 0.506933 | 2.524262 | 9.255065 | 2.16 | 1.46
2025-04-15 01:00 | 1 | 45.06587 | 0.5049291 | 2.52586 | 9.184937 | 2.16 | 1.46
2025-04-15 02:00 | 1 | 45.06436 | 0.4478975 | 3.922482 | 8.936804 | 2.16 | 1.46
2025-04-15 03:00 | 1 | 45.07079 | 0.40029 | 3.982045 | 8.763603 | 2.16 | 1.46
2025-04-15 04:00 | 1 | 45.07037 | 0.389335 | 4.382193 | 9.0968 | 2.16 | 1.46
2025-04-15 05:00 | 1 | 45.06858 | 0.4207127 | 2.48724 | 10.84031 | 2.16 | 1.46