## Tabelle1
| 12C300_5.SMO | 11F111-2.PV | 11F001-1.PV | 11F002_2.IN | 11M101.PV | 21H001_1.PV | ANA_01150_PB
| ANZEIGE REAKTOR IN BETRIEB | MATERIALAUFGABE REAKTOR | FEINKOHLE DOSIERUNG | SOLLWERT FUER FLUGSTAUB | FEUCHTEREGELUNG | Austrag Flugstaubmenge 21B001 | Schlacke Schlackenstich
|  | T/H | T/H | T/H | % H2O | t/h | %
Zeitstempel | Durchschnitt | Durchschnitt | Durchschnitt | Durchschnitt | Durchschnitt | Durchschnitt | Durchschnitt
2025-04-17 06:00 | 1 | 47.99574 | 0.5159328 | 2.594354 | 12.30792 | 2.15838 | 4.98
2025-04-17 07:00 | 1 | 35.66826 | 0.3985933251 | 2.000587 | 12.31609 | 2.15838 | 5.6025
2025-04-17 08:00 | 1 | 50.0291 | 0.5490915 | 3.758019 | 12.85556 | 2.15838 | 5.81
2025-04-17 09:00 | 1 | 50.01675 | 0.5511428 | 4.004444 | 10.884 | 2.15838 | 5.118
2025-04-17 10:00 | 1 | 46.45154 | 0.4900919 | 3.786374 | 11.31181 | 2.15838 | 4.08
2025-04-17 11:00 | 1 | 50.0308 | 0.3984484 | 2.68026 | 9.754652 | 2.15838 | 4.08
2025-04-17 12:00 | 1 | 50.02897 | 0.4624785 | 2.897898 | 9.424093 | 2.15838 | 4.08
2025-04-17 13:00 | 1 | 47.11528 | 0.4344503 | 2.717901 | 10.38878 | 2.15838 | 2.8115
2025-04-17 14:00 | 1 | 49.15999 | 0.4071447 | 3.363091 | 10.27102 | 2.15838 | 3.252
2025-04-17 15:00 | 1 | 50.03026 | 0.4527316 | 4.536756 | 10.42543 | 2.15838 | 7.41
2025-04-17 16:00 | 1 | 50.02517 | 0.5401323 | 5.043375 | 9.879582 | 2.15838 | 7.41
2025-04-17 17:00 | 1 | 50.02385 | 0.5171405 | 5.187907 | 9.880065 | 2.15838 | 12.2975
2025-04-17 18:00 | 1 | 50.00119 | 0.5568968 | 4.848003 | 11.17941 | 2.15838 | 13.033
2025-04-17 19:00 | 1 | 49.44586 | 0.6795927 | 3.611356 | 10.81418 | 2.15838 | 9.35
2025-04-17 20:00 | 1 | 50.02765 | 0.6369957 | 3.178441 | 10.05704 | 2.15838 | 9.276333
2025-04-17 21:00 | 1 | 50.03113 | 0.6465095 | 3.223737 | 9.690646 | 1.398323 | 7.14
2025-04-17 22:00 | 1 | 42.09154 | 0.591059 | 2.949746 | 9.358861 | 1.404064 | 6.736667
2025-04-17 23:00 | 1 | 48.71596 | 0.5754467 | 3.275076 | 10.45482 | 1.463804 | 4.72
2025-04-18 | 1 | 43.84639 | 0.5732623 | 4.572489 | 9.610271 | 2.146284 | 4.713333
2025-04-18 01:00 | 1 | 50.03004 | 0.5977885 | 3.529412 | 9.445813 | 2.146284 | 4.64
2025-04-18 02:00 | 1 | 50.02774 | 0.6403468 | 3.719166 | 9.446143 | 2.146284 | 4.662
2025-04-18 03:00 | 1 | 50.03213 | 0.6460596 | 3.752933 | 9.699373 | 2.146284 | 5.3
2025-04-18 04:00 | 1 | 49.98078 | 0.6314898 | 3.680359 | 8.904083 | 2.146284 | 5.253667
2025-04-18 05:00 | 1 | 50.04569 | 0.6577646 | 3.844664 | 10.83081 | 2.146284 | 3.91