## Tabelle1
| 12C300_5.SMO | 11F111-2.PV | 11F001-1.PV | 11F002_2.IN | 11M101.PV | 21H001_1.PV | ANA_01150_PB
| ANZEIGE REAKTOR IN BETRIEB | MATERIALAUFGABE REAKTOR | FEINKOHLE DOSIERUNG | SOLLWERT FUER FLUGSTAUB | FEUCHTEREGELUNG | Austrag Flugstaubmenge 21B001 | Schlacke Schlackenstich
|  | T/H | T/H | T/H | % H2O | t/h | %
Zeitstempel | Durchschnitt | Durchschnitt | Durchschnitt | Durchschnitt | Durchschnitt | Durchschnitt | Durchschnitt
2025-04-18 06:00 | 1 | 44.00569 | 0.5368722 | 3.132699 | 9.95447 | 2.146284 | 3.91
2025-04-18 07:00 | 1 | 48.92365 | 0.6322647 | 4.033982 | 9.616127 | 2.146284 | 2.131333
2025-04-18 08:00 | 1 | 50.02796 | 0.5945938 | 4.149071 | 9.689461 | 2.146284 | 1.59
2025-04-18 09:00 | 1 | 50.02554 | 0.5659975 | 3.944146 | 9.315206 | 2.146284 | 1.855833
2025-04-18 10:00 | 1 | 46.5129 | 0.5394951 | 2.870331 | 10.25466 | 2.146284 | 1.88
2025-04-18 11:00 | 1 | 50.02728 | 0.5479031 | 3.006459 | 10.25658 | 2.146284 | 4.212
2025-04-18 12:00 | 1 | 50.02978 | 0.5794768 | 3.650154 | 9.521141 | 2.146284 | 4.52
2025-04-18 13:00 | 1 | 50.03331 | 0.5346217 | 3.864921 | 10.13475 | 2.146284 | 8.393333
2025-04-18 14:00 | 1 | 50.02701 | 0.5570283 | 2.942238 | 10.35185 | 2.146284 | 8.67
2025-04-18 15:00 | 1 | 48.72195 | 0.5028305 | 2.750787 | 10.03049 | 2.146284 | 7.01
2025-04-18 16:00 | 1 | 49.48814 | 0.4635744 | 2.901797 | 9.169341 | 2.146284 | 7.01
2025-04-18 17:00 | 1 | 50.02352 | 0.5443225 | 4.066529 | 9.982959 | 2.146284 | 5.185333
2025-04-18 18:00 | 1 | 50.02693 | 0.5106444 | 3.549345 | 10.29633 | 2.146284 | 4.617667
2025-04-18 19:00 | 1 | 50.03057 | 0.5094304 | 2.582612 | 10.39548 | 2.146284 | 4.26
2025-04-18 20:00 | 1 | 50.02799 | 0.5743531 | 3.411503 | 9.629498 | 2.146284 | 4.26
2025-04-18 21:00 | 1 | 50.02741 | 0.5562986 | 3.322898 | 10.50729 | 2.146284 | 2.893167
2025-04-18 22:00 | 1 | 50.0264 | 0.5785743 | 3.341978 | 10.15969 | 2.146284 | 3.434667
2025-04-18 23:00 | 1 | 50.0274 | 0.6699089 | 3.33644 | 10.2707 | 2.146284 | 5.29
2025-04-19 | 1 | 50.02756 | 0.666063 | 3.326563 | 10.39757 | 2.146284 | 5.021667
2025-04-19 01:00 | 1 | 47.08561 | 0.6028433 | 3.008155 | 9.21079 | 2.146284 | 2.99
2025-04-19 02:00 | 1 | 50.0302 | 0.6123741 | 3.136114 | 8.907901 | 2.146284 | 3.0175
2025-04-19 03:00 | 1 | 50.02644 | 0.6798495 | 4.553981 | 9.162631 | 2.146284 | 3.54
2025-04-19 04:00 | 1 | 50.03033 | 0.6177099 | 4.623991 | 9.163882 | 2.146284 | 3.542
2025-04-19 05:00 | 1 | 50.02863 | 0.6802574 | 3.70812 | 8.792182 | 2.146284 | 3.58