## Tabelle1
| 12C300_5.SMO | 11F111-2.PV | 11F001-1.PV | 11F002_2.IN | 11M101.PV | 21H001_1.PV | ANA_01150_PB
| ANZEIGE REAKTOR IN BETRIEB | MATERIALAUFGABE REAKTOR | FEINKOHLE DOSIERUNG | SOLLWERT FUER FLUGSTAUB | FEUCHTEREGELUNG | Austrag Flugstaubmenge 21B001 | Schlacke Schlackenstich
|  | T/H | T/H | T/H | % H2O | t/h | %
Zeitstempel | Durchschnitt | Durchschnitt | Durchschnitt | Durchschnitt | Durchschnitt | Durchschnitt | Durchschnitt
2025-04-19 06:00 | 1 | 46.32695 | 0.6798933 | 3.384622 | 8.712386 | 2.146284 | 3.58
2025-04-19 07:00 | 1 | 50.02972 | 0.6652809 | 3.320996 | 9.067721 | 2.146284 | 3.812
2025-04-19 08:00 | 1 | 50.02455 | 0.6474912 | 3.332224 | 9.312905 | 2.146284 | 3.82
2025-04-19 09:00 | 1 | 50.02633 | 0.6026804 | 3.286679 | 9.729044 | 2.146284 | 4.577167
2025-04-19 10:00 | 1 | 50.02101 | 0.6058849 | 3.303366 | 9.78823 | 2.146284 | 4.59
2025-04-19 11:00 | 1 | 49.39913 | 0.5908438 | 3.214431 | 9.060702 | 2.146284 | 5.3325
2025-04-19 12:00 | 1 | 50.02667 | 0.6291379 | 3.425865 | 8.844067 | 2.146284 | 5.4
2025-04-19 13:00 | 1 | 50.02243 | 0.5592256 | 3.063039 | 8.680376 | 2.146284 | 3.692333
2025-04-19 14:00 | 1 | 49.5899 | 0.6565496 | 3.576359 | 7.99769 | 2.146284 | 3.22
2025-04-19 15:00 | 1 | 48.00957 | 0.5799201 | 3.155388 | 8.350178 | 2.146284 | 3.534667
2025-04-19 16:00 | 1 | 50.03039 | 0.610661 | 3.33183 | 8.246551 | 2.146284 | 3.54
2025-04-19 17:00 | 1 | 50.03143 | 0.5777497 | 3.145972 | 8.207436 | 2.146284 | 3.421167
2025-04-19 18:00 | 1 | 50.02574 | 0.5731562 | 3.123545 | 8.653259 | 2.146284 | 3.31
2025-04-19 19:00 | 1 | 50.02971 | 0.6049416 | 3.787886 | 8.070957 | 2.100954 | 3.291
2025-04-19 20:00 | 1 | 50.02966 | 0.5877928 | 3.72858 | 8.245788 | 2.153196 | 3.12
2025-04-19 21:00 | 1 | 50.02987 | 0.5988795 | 3.808092 | 8.468918 | 2.153196 | 3.1785
2025-04-19 22:00 | 1 | 50.0242 | 0.617458 | 3.919529 | 7.996795 | 2.153196 | 3.225
2025-04-19 23:00 | 1 | 49.99387 | 0.5754191 | 3.649304 | 8.393742 | 2.153196 | 3.1
2025-04-20 | 1 | 49.94539 | 0.6499831 | 4.123339 | 8.538464 | 2.153196 | 2.896333
2025-04-20 01:00 | 1 | 50.02443 | 0.6243709 | 3.967264 | 9.109031 | 2.153196 | 2.16
2025-04-20 02:00 | 1 | 50.032 | 0.5744653 | 3.714354 | 8.76718 | 2.153196 | 2.166
2025-04-20 03:00 | 1 | 50.02796 | 0.6362053 | 4.524946 | 8.862645 | 2.153196 | 2.2
2025-04-20 04:00 | 1 | 50.02508 | 0.6162413 | 3.918092 | 9.046309 | 2.153196 | 2.287
2025-04-20 05:00 | 1 | 50.03405 | 0.5785609 | 3.675004 | 9.179001 | 2.153196 | 2.78