## Tabelle1
| 12C300_5.SMO | 11F111-2.PV | 11F001-1.PV | 11F002_2.IN | 11M101.PV | 21H001_1.PV | ANA_01150_PB
| ANZEIGE REAKTOR IN BETRIEB | MATERIALAUFGABE REAKTOR | FEINKOHLE DOSIERUNG | SOLLWERT FUER FLUGSTAUB | FEUCHTEREGELUNG | Austrag Flugstaubmenge 21B001 | Schlacke Schlackenstich
|  | T/H | T/H | T/H | % H2O | t/h | %
Zeitstempel | Durchschnitt | Durchschnitt | Durchschnitt | Durchschnitt | Durchschnitt | Durchschnitt | Durchschnitt
2025-04-20 06:00 | 1 | 47.21856 | 0.543196 | 3.460223 | 9.123396 | 2.153196 | 2.78
2025-04-20 07:00 | 1 | 49.41882 | 0.5715095 | 3.639206 | 8.481898 | 2.153196 | 3.331833
2025-04-20 08:00 | 1 | 50.02434 | 0.6262386 | 3.969006 | 9.062356 | 2.153196 | 3.55
2025-04-20 09:00 | 1 | 50.03045 | 0.5782665 | 3.671336 | 9.093981 | 2.153196 | 4.2605
2025-04-20 10:00 | 1 | 49.29351 | 0.5590985 | 3.558738 | 9.565324 | 2.153196 | 4.42
2025-04-20 11:00 | 1 | 50.02959 | 0.6470454 | 4.126714 | 9.248535 | 2.153196 | 4.99
2025-04-20 12:00 | 1 | 50.03099 | 0.5935752 | 3.772829 | 9.060425 | 2.153196 | 5.02
2025-04-20 13:00 | 1 | 42.6298 | 0.5263463 | 3.356473 | 9.28601 | 2.153196 | 2.970667
2025-04-20 14:00 | 1 | 48.7366 | 0.5709202 | 3.278424 | 9.429861 | 2.153196 | 2.9
2025-04-20 15:00 | 1 | 50.0264 | 0.6132684 | 3.340417 | 9.164454 | 2.153196 | 2.824167
2025-04-20 16:00 | 1 | 50.03758 | 0.6353066 | 3.464783 | 9.220895 | 2.153196 | 2.55
2025-04-20 17:00 | 1 | 50.02607 | 0.5999816 | 3.267293 | 8.971789 | 2.153196 | 2.55
2025-04-20 18:00 | 1 | 50.03275 | 0.596682 | 3.255333 | 9.273432 | 2.153196 | 2.98
2025-04-20 19:00 | 1 | 50.02534 | 0.6094387 | 3.406604 | 9.722732 | 2.153196 | 2.98
2025-04-20 20:00 | 1 | 50.03276 | 0.5913676 | 4.320907 | 9.631248 | 2.153196 | 2.902667
2025-04-20 21:00 | 1 | 50.03133 | 0.5950024 | 4.309171 | 9.274269 | 2.153196 | 3.694667
2025-04-20 22:00 | 1 | 49.07692 | 0.5541249 | 4.035432 | 8.932402 | 2.153196 | 4.39
2025-04-20 23:00 | 1 | 50.02994 | 0.580205 | 4.187606 | 10.46404 | 2.153196 | 4.44
2025-04-21 | 1 | 50.02915 | 0.6342285 | 4.598824 | 10.64446 | 2.153196 | 4.545
2025-04-21 01:00 | 1 | 50.02719 | 0.5991693 | 3.668514 | 10.07913 | 2.153196 | 5.34
2025-04-21 02:00 | 1 | 50.03455 | 0.5961566 | 3.24471 | 9.644532 | 2.153196 | 5.436
2025-04-21 03:00 | 1 | 50.02694 | 0.5955201 | 3.248207 | 10.24213 | 2.153196 | 5.82
2025-04-21 04:00 | 1 | 49.57795 | 0.6383409 | 3.473626 | 9.168638 | 2.153196 | 5.451667
2025-04-21 05:00 | 1 | 50.03292 | 0.6088219 | 3.289762 | 8.574538 | 1.615439 | 4.12