## Tabelle1
| 12C300_5.SMO | 11F111-2.PV | 11F001-1.PV | 11F002_2.IN | 11M101.PV | 21H001_1.PV | ANA_01150_PB
| ANZEIGE REAKTOR IN BETRIEB | MATERIALAUFGABE REAKTOR | FEINKOHLE DOSIERUNG | SOLLWERT FUER FLUGSTAUB | FEUCHTEREGELUNG | Austrag Flugstaubmenge 21B001 | Schlacke Schlackenstich
|  | T/H | T/H | T/H | % H2O | t/h | %
Zeitstempel | Durchschnitt | Durchschnitt | Durchschnitt | Durchschnitt | Durchschnitt | Durchschnitt | Durchschnitt
2025-04-21 06:00 | 1 | 50.0315 | 0.6177943 | 3.368166 | 9.036266 | 1.593231 | 4.12
2025-04-21 07:00 | 1 | 40.76653 | 0.5565104 | 3.014632 | 8.264684 | 2.159352 | 3.2745
2025-04-21 08:00 | 1 | 46.88478 | 0.5451009 | 2.940588 | 8.68321 | 2.159352 | 3.255
2025-04-21 09:00 | 1 | 50.0309 | 0.6301555 | 3.434758 | 7.999487 | 2.159352 | 3.48
2025-04-21 10:00 | 1 | 49.15315 | 0.5382191 | 3.481677 | 8.413802 | 2.159352 | 3.48
2025-04-21 11:00 | 1 | 49.91903 | 0.5654492 | 4.395582 | 8.797175 | 2.159352 | 3.3945
2025-04-21 12:00 | 1 | 50.03038 | 0.5436051 | 4.327579 | 9.516058 | 2.159352 | 3.324
2025-04-21 13:00 | 1 | 49.86148 | 0.5499517 | 3.465263 | 9.947069 | 2.159352 | 2.73
2025-04-21 14:00 | 1 | 49.01065 | 0.5861016 | 3.539851 | 8.373787 | 1.63732 | 2.73
2025-04-21 15:00 | 1 | 50.02711 | 0.5505833 | 3.273622 | 8.29551 | 2.155356 | 3.08
2025-04-21 16:00 | 1 | 50.02628 | 0.5827392 | 3.492312 | 8.210611 | 1.437624 | 3.23
2025-04-21 17:00 | 1 | 50.03001 | 0.5174568 | 3.769677 | 8.690649 | 1.411656 | 2.3545
2025-04-21 18:00 | 1 | 50.03149 | 0.532753 | 4.446613 | 9.15552 | 2.147796 | 2.2
2025-04-21 19:00 | 1 | 50.0243 | 0.5537515 | 4.954882 | 9.438852 | 2.147796 | 2.552667
2025-04-21 20:00 | 1 | 50.03346 | 0.5232515 | 4.695975 | 9.537489 | 2.147796 | 3.095
2025-04-21 21:00 | 1 | 50.03205 | 0.5338786 | 3.44301 | 9.139809 | 2.147796 | 7.01
2025-04-21 22:00 | 1 | 50.02438 | 0.5641187 | 2.811633 | 9.036283 | 2.147796 | 6.901
2025-04-21 23:00 | 1 | 50.03042 | 0.5771889 | 2.876602 | 8.99586 | 2.151009 | 4.83
2025-04-22 | 1 | 50.02772 | 0.5496607 | 2.736909 | 8.613595 | 2.16 | 4.83
2025-04-22 01:00 | 1 | 50.0268 | 0.5795394 | 2.896463 | 9.425717 | 2.16 | 4.371667
2025-04-22 02:00 | 1 | 50.03478 | 0.5250092 | 3.643564 | 9.477608 | 2.16 | 4.301333
2025-04-22 03:00 | 1 | 50.02759 | 0.539616 | 4.299526 | 8.948055 | 2.16 | 3.9
2025-04-22 04:00 | 1 | 50.02631 | 0.5916352 | 3.594734 | 8.978962 | 1.529562 | 3.8965
2025-04-22 05:00 | 1 | 50.04608 | 0.5689043 | 3.370158 | 9.684074 | 2.150604 | 3.69