## Tabelle1
| 12C300_5.SMO | 11F111-2.PV | 11F001-1.PV | 11F002_2.IN | 11M101.PV | 21H001_1.PV | ANA_01150_PB
| ANZEIGE REAKTOR IN BETRIEB | MATERIALAUFGABE REAKTOR | FEINKOHLE DOSIERUNG | SOLLWERT FUER FLUGSTAUB | FEUCHTEREGELUNG | Austrag Flugstaubmenge 21B001 | Schlacke Schlackenstich
|  | T/H | T/H | T/H | % H2O | t/h | %
Zeitstempel | Durchschnitt | Durchschnitt | Durchschnitt | Durchschnitt | Durchschnitt | Durchschnitt | Durchschnitt
2025-04-22 06:00 | 1 | 50.03265 | 0.538082 | 3.215132 | 9.56516 | 2.150604 | 3.69
2025-04-22 07:00 | 1 | 50.01562 | 0.5464185 | 3.253422 | 8.884147 | 2.150604 | 3.149167
2025-04-22 08:00 | 1 | 50.02429 | 0.5404102 | 3.230057 | 9.135533 | 2.150604 | 3.292833
2025-04-22 09:00 | 1 | 50.02935 | 0.5322103 | 3.184095 | 9.470228 | 2.150604 | 4.45
2025-04-22 10:00 | 1 | 50.02979 | 0.5308122 | 3.181926 | 9.027702 | 2.150604 | 4.436
2025-04-22 11:00 | 1 | 50.03164 | 0.5423457 | 4.633175 | 7.614736 | 2.150604 | 4.24
2025-04-22 12:00 | 1 | 50.02683 | 0.5349825 | 3.387544 | 8.3096 | 2.150604 | 4.24
2025-04-22 13:00 | 1 | 50.03029 | 0.5134101 | 3.077972 | 8.479938 | 2.150604 | 2.814167
2025-04-22 14:00 | 1 | 50.03078 | 0.5066307 | 4.038535 | 8.49875 | 2.150604 | 2.79
2025-04-22 15:00 | 1 | 50.02845 | 0.5803147 | 5.788234 | 8.872269 | 2.150604 | 2.493
2025-04-22 16:00 | 1 | 50.02966 | 0.4951111 | 4.670575 | 9.237011 | 2.150604 | 2.46
2025-04-22 17:00 | 1 | 50.02968 | 0.4805432 | 3.649852 | 9.744221 | 2.150604 | 2.46
2025-04-22 18:00 | 1 | 50.02815 | 0.5153525 | 4.119759 | 10.62801 | 2.150604 | 2.46
2025-04-22 19:00 | 1 | 50.03043 | 0.5425743 | 4.334805 | 10.67954 | 2.150604 | 2.46
2025-04-22 20:00 | 1 | 50.03419 | 0.5417449 | 4.281305 | 9.269426 | 2.150604 | 2.46
2025-04-22 21:00 | 1 | 50.02944 | 0.5422406 | 2.709755 | 9.801771 | 2.150604 | 2.46
2025-04-22 22:00 | 1 | 50.02972 | 0.5781155 | 2.88455 | 10.07233 | 2.150604 | 2.46
2025-04-22 23:00 | 1 | 50.02793 | 0.5422513 | 3.326088 | 10.1751 | 2.150604 | 2.46
2025-04-23 | 1 | 50.03322 | 0.5633238 | 3.936786 | 10.18968 | 2.150604 | 2.46
2025-04-23 01:00 | 1 | 50.02644 | 0.5651739 | 3.782462 | 9.605895 | 2.150604 | 2.46
2025-04-23 02:00 | 1 | 50.03556 | 0.5181262 | 3.116557 | 9.214343 | 2.150604 | 2.46
2025-04-23 03:00 | 1 | 50.02975 | 0.5523098 | 3.316026 | 8.868727 | 2.150604 | 2.46
2025-04-23 04:00 | 1 | 50.02837 | 0.5752239 | 3.29709 | 9.764393 | 2.150604 | 2.46
2025-04-23 05:00 | 1 | 50.03598 | 0.6127145 | 3.341509 | 9.764374 | 2.150604 | 2.46