## Tabelle1
| 12C300_5.SMO | 11F111-2.PV | 11F001-1.PV | 11F002_2.IN | 11M101.PV | 21H001_1.PV | ANA_01150_PB
| ANZEIGE REAKTOR IN BETRIEB | MATERIALAUFGABE REAKTOR | FEINKOHLE DOSIERUNG | SOLLWERT FUER FLUGSTAUB | FEUCHTEREGELUNG | Austrag Flugstaubmenge 21B001 | Schlacke Schlackenstich
|  | T/H | T/H | T/H | % H2O | t/h | %
Zeitstempel | Durchschnitt | Durchschnitt | Durchschnitt | Durchschnitt | Durchschnitt | Durchschnitt | Durchschnitt
2025-04-23 06:00 | 1 | 49.68131 | 0.5537845 | 3.013762 | 9.86938 | 2.150604 | 2.46
2025-04-23 07:00 | 1 | 35.88628 | 0.4393047 | 2.955702 | 10.14806 | 2.150604 | 2.46
2025-04-23 08:00 | 1 | 49.6467 | 0.5233523 | 4.419032 | 10.65754 | 2.150604 | 2.46
2025-04-23 09:00 | 1 | 50.02483 | 0.5972247 | 5.438317 | 11.18399 | 1.148802 | 2.46
2025-04-23 10:00 | 1 | 50.03069 | 0.5310953 | 4.8228 | 10.52088 | 2.147256 | 2.46
2025-04-23 11:00 | 1 | 50.03229 | 0.6112034 | 3.861634 | 10.49147 | 2.147256 | 2.46
2025-04-23 12:00 | 1 | 50.03179 | 0.6058345 | 3.27558 | 10.92287 | 2.147256 | 2.46
2025-04-23 13:00 | 1 | 50.02948 | 0.5819551 | 3.16508 | 11.41713 | 2.147256 | 2.46
2025-04-23 14:00 | 1 | 50.03115 | 0.6128203 | 3.32893 | 10.87133 | 2.147256 | 2.46
2025-04-23 15:00 | 1 | 50.03118 | 0.5964577 | 3.199351 | 10.57439 | 2.147256 | 2.46
2025-04-23 16:00 | 1 | 50.02957 | 0.5983963 | 3.232406 | 10.60214 | 2.147256 | 2.46
2025-04-23 17:00 | 1 | 50.02934 | 0.604554 | 3.297185 | 10.29579 | 2.147256 | 2.46
2025-04-23 18:00 | 1 | 50.03277 | 0.5918862 | 3.220325 | 10.59267 | 2.147256 | 2.568
2025-04-23 19:00 | 1 | 50.02572 | 0.5856378 | 3.186897 | 9.794498 | 2.147256 | 3.18
2025-04-23 20:00 | 1 | 50.03497 | 0.605014 | 3.297052 | 9.996996 | 2.147256 | 3.026667
2025-04-23 21:00 | 1 | 50.03201 | 0.5621284 | 3.318116 | 10.21794 | 2.147256 | 2.26
2025-04-23 22:00 | 1 | 50.02963 | 0.5540451 | 3.299988 | 10.39768 | 2.147256 | 2.26
2025-04-23 23:00 | 1 | 50.02979 | 0.5323142 | 3.196117 | 10.63637 | 2.147256 | 1.918
2025-04-24 | 1 | 50.03234 | 0.5442632 | 3.259873 | 11.32488 | 2.147256 | 1.9
2025-04-24 01:00 | 1 | 50.0306 | 0.5279595 | 1.939727 | 10.69837 | 2.147256 | 2.108
2025-04-24 02:00 | 1 | 50.02726 | 0.6028242 | 1.193162 | 11.42708 | 2.147256 | 2.29
2025-04-24 03:00 | 1 | 50.02819 | 0.5414711 | 2.043479 | 12.232 | 2.147256 | 2.590667
2025-04-24 04:00 | 1 | 50.03085 | 0.5420164 | 2.168574 | 10.71215 | 2.147256 | 2.7
2025-04-24 05:00 | 1 | 50.02027 | 0.536196 | 2.213274 | 10.5241 | 2.147256 | 3.267