## Tabelle1
| 12C300_5.SMO | 11F111-2.PV | 11F001-1.PV | 11F002_2.IN | 11M101.PV | 21H001_1.PV | ANA_01150_PB
| ANZEIGE REAKTOR IN BETRIEB | MATERIALAUFGABE REAKTOR | FEINKOHLE DOSIERUNG | SOLLWERT FUER FLUGSTAUB | FEUCHTEREGELUNG | Austrag Flugstaubmenge 21B001 | Schlacke Schlackenstich
|  | T/H | T/H | T/H | % H2O | t/h | %
Zeitstempel | Durchschnitt | Durchschnitt | Durchschnitt | Durchschnitt | Durchschnitt | Durchschnitt | Durchschnitt
2025-04-25 06:00 | 1 | 50.02483 | 0.5838881 | 3.278323 | 11.5649 | 2.146932 | 3.51
2025-04-25 07:00 | 1 | 45.92166 | 0.5326315 | 2.65534 | 10.97103 | 2.146932 | 5.789
2025-04-25 08:00 | 1 | 50.01035 | 0.5196447 | 2.60215 | 11.62819 | 2.146932 | 6.69
2025-04-25 09:00 | 1 | 50.02651 | 0.5710043 | 2.842856 | 12.09964 | 2.146932 | 5.537833
2025-04-25 10:00 | 1 | 50.03442 | 0.5524278 | 2.756502 | 10.96663 | 2.146932 | 4.46
2025-04-25 11:00 | 1 | 50.02423 | 0.5277792 | 2.678837 | 11.12664 | 2.146932 | 4.46
2025-04-25 12:00 | 1 | 50.02268 | 0.5184371 | 3.616234 | 11.10422 | 2.146932 | 3.176667
2025-04-25 13:00 | 1 | 50.03331 | 0.5414085 | 3.218691 | 9.438668 | 2.146932 | 2.71
2025-04-25 14:00 | 1 | 50.02094 | 0.5226353 | 2.610328 | 9.371919 | 2.146932 | 5.054
2025-04-25 15:00 | 1 | 50.03672 | 0.5780469 | 3.487928 | 9.076568 | 2.146932 | 4.47
2025-04-25 16:00 | 1 | 50.02626 | 0.5870954 | 3.9813 | 8.659343 | 2.146932 | 3.868333
2025-04-25 17:00 | 1 | 50.03262 | 0.5372975 | 3.896282 | 8.9047 | 2.146932 | 2.57
2025-04-25 18:00 | 1 | 50.02865 | 0.5790529 | 4.189669 | 9.385292 | 2.146932 | 2.8325
2025-04-25 19:00 | 1 | 50.0249 | 0.6007793 | 2.911424 | 9.639673 | 2.146932 | 4.32
2025-04-25 20:00 | 1 | 50.0292 | 0.6115906 | 2.22662 | 9.337501 | 2.146932 | 4.331667
2025-04-25 21:00 | 1 | 50.0314 | 0.604869 | 2.782224 | 9.590135 | 2.146932 | 4.39
2025-04-25 22:00 | 1 | 50.02734 | 0.628677 | 3.990485 | 8.77452 | 2.146932 | 4.39
2025-04-25 23:00 | 1 | 49.43129 | 0.6104032 | 3.517077 | 8.309849 | 2.146932 | 4.968667
2025-04-26 | 1 | 50.0255 | 0.6441313 | 2.913283 | 8.463497 | 2.146932 | 4.8075
2025-04-26 01:00 | 1 | 50.02594 | 0.6934873 | 3.147792 | 7.384114 | 2.146932 | 3.66
2025-04-26 02:00 | 1 | 50.03081 | 0.6134384 | 2.781564 | 7.741952 | 2.146932 | 3.485
2025-04-26 03:00 | 1 | 50.02762 | 0.6183824 | 2.80088 | 7.363353 | 2.146932 | 2.16
2025-04-26 04:00 | 1 | 50.0234 | 0.6179833 | 2.8066 | 7.255974 | 2.120375 | 2.16
2025-04-26 05:00 | 1 | 49.8056 | 0.6077693 | 2.630958 | 8.249273 | 2.15946 | 1.55