## Tabelle1
| 12C300_5.SMO | 11F111-2.PV | 11F001-1.PV | 11F002_2.IN | 11M101.PV | 21H001_1.PV | ANA_01150_PB
| ANZEIGE REAKTOR IN BETRIEB | MATERIALAUFGABE REAKTOR | FEINKOHLE DOSIERUNG | SOLLWERT FUER FLUGSTAUB | FEUCHTEREGELUNG | Austrag Flugstaubmenge 21B001 | Schlacke Schlackenstich
|  | T/H | T/H | T/H | % H2O | t/h | %
Zeitstempel | Durchschnitt | Durchschnitt | Durchschnitt | Durchschnitt | Durchschnitt | Durchschnitt | Durchschnitt
2025-04-26 06:00 | 1 | 50.02308 | 0.6257948 | 4.126667 | 7.957713 | 2.15946 | 1.55
2025-04-26 07:00 | 1 | 43.58167 | 0.4828082 | 3.375374 | 8.753739 | 2.15946 | 3.750333
2025-04-26 08:00 | 1 | 50.02784 | 0.5565807 | 3.900802 | 8.506559 | 2.15946 | 4.42
2025-04-26 09:00 | 1 | 50.02945 | 0.5406267 | 3.78306 | 8.257392 | 2.15946 | 4.895333
2025-04-26 10:00 | 1 | 50.0241 | 0.5486652 | 3.827733 | 8.641351 | 2.15946 | 5.04
2025-04-26 11:00 | 1 | 50.026 | 0.5417335 | 3.319989 | 8.91129 | 2.15946 | 5.282667
2025-04-26 12:00 | 1 | 50.02545 | 0.5662239 | 3.386336 | 7.571465 | 2.15946 | 5.32
2025-04-26 13:00 | 1 | 50.02687 | 0.5443287 | 3.253048 | 7.602212 | 2.15946 | 4.5605
2025-04-26 14:00 | 1 | 50.0283 | 0.5349299 | 3.205019 | 7.72303 | 2.15946 | 4.39
2025-04-26 15:00 | 1 | 50.02214 | 0.5826355 | 3.485265 | 8.470995 | 2.15946 | 2.61
2025-04-26 16:00 | 1 | 50.02252 | 0.5589054 | 3.348598 | 9.068792 | 2.15946 | 2.581
2025-04-26 17:00 | 1 | 50.03035 | 0.5598389 | 3.34582 | 9.794932 | 2.15946 | 2.32
2025-04-26 18:00 | 1 | 50.02838 | 0.535431 | 3.210635 | 9.778486 | 2.15946 | 2.32
2025-04-26 19:00 | 1 | 49.88567 | 0.5577758 | 3.333639 | 10.56039 | 2.15946 | 3.6
2025-04-26 20:00 | 1 | 47.60678 | 0.5152884 | 3.103267 | 10.41635 | 2.15946 | 3.994167
2025-04-26 21:00 | 1 | 50.02661 | 0.5280684 | 3.158275 | 9.705919 | 2.15946 | 4.81
2025-04-26 22:00 | 1 | 50.02734 | 0.5284376 | 3.158569 | 9.95635 | 2.15946 | 5.052
2025-04-26 23:00 | 1 | 48.79758 | 0.6374692 | 3.414113 | 9.52869 | 2.15946 | 12.07
2025-04-27 | 1 | 50.02434 | 0.5953215 | 1.270277 | 12.68554 | 2.15946 | 10.5655
2025-04-27 01:00 | 1 | 50.02918 | 0.5973734 | 1.270772 | 12.30383 | 2.15946 | 2.04
2025-04-27 02:00 | 1 | 50.02601 | 0.6534313 | 2.374015 | 12.21406 | 2.15946 | 2.050333
2025-04-27 03:00 | 1 | 50.03348 | 0.6110583 | 2.8475 | 9.896383 | 2.15946 | 2.66
2025-04-27 04:00 | 1 | 50.02775 | 0.5637933 | 4.099071 | 9.382476 | 2.15946 | 2.5925
2025-04-27 05:00 | 1 | 50.00744 | 0.5815736 | 3.305223 | 9.030424 | 2.15946 | 2.21