## Tabelle1
| 12C300_5.SMO | 11F111-2.PV | 11F001-1.PV | 11F002_2.IN | 11M101.PV | 21H001_1.PV | ANA_01150_PB
| ANZEIGE REAKTOR IN BETRIEB | MATERIALAUFGABE REAKTOR | FEINKOHLE DOSIERUNG | SOLLWERT FUER FLUGSTAUB | FEUCHTEREGELUNG | Austrag Flugstaubmenge 21B001 | Schlacke Schlackenstich
|  | T/H | T/H | T/H | % H2O | t/h | %
Zeitstempel | Durchschnitt | Durchschnitt | Durchschnitt | Durchschnitt | Durchschnitt | Durchschnitt | Durchschnitt
2025-04-27 06:00 | 1 | 45.64454 | 0.5503592 | 2.653097 | 8.146056 | 2.15946 | 2.21
2025-04-27 07:00 | 1 | 48.95476 | 0.575416 | 2.623349 | 8.708141 | 2.15946 | 5.056667
2025-04-27 08:00 | 1 | 50.02514 | 0.614139 | 3.341793 | 9.643807 | 2.15946 | 5.226333
2025-04-27 09:00 | 1 | 50.028 | 0.566247 | 3.087168 | 9.789437 | 2.15946 | 4.25
2025-04-27 10:00 | 1 | 49.30149 | 0.5829779 | 3.357841 | 9.250967 | 2.15946 | 4.25
2025-04-27 11:00 | 1 | 50.02496 | 0.607555 | 4.536217 | 9.646721 | 2.15946 | 3.899
2025-04-27 12:00 | 1 | 50.0295 | 0.6117467 | 3.328985 | 9.298149 | 2.15946 | 3.86
2025-04-27 13:00 | 1 | 50.02617 | 0.6000825 | 3.268092 | 9.723501 | 2.15946 | 2.96
2025-04-27 14:00 | 1 | 50.03605 | 0.5994203 | 3.279807 | 9.24521 | 0.5138783 | 2.846833
2025-04-27 15:00 | 1 | 50.02388 | 0.6333496 | 3.423331 | 8.240366 | 0 | 1.99
2025-04-27 16:00 | 1 | 50.02314 | 0.6186622 | 3.365666 | 9.022125 | 0 | 2.109167
2025-04-27 17:00 | 1 | 40.88846 | 0.437982 | 2.421376 | 9.66525 | 0.8528614 | 2.64
2025-04-27 18:00 | 1 | 35.10032 | 0.4344362 | 2.63964 | 9.5708 | 2.158056 | 2.606
2025-04-27 19:00 | 1 | 39.39536 | 0.4309726 | 3.521388 | 9.733658 | 2.158056 | 2.47
2025-04-27 20:00 | 1 | 50.03059 | 0.5944646 | 4.853173 | 10.77885 | 2.158056 | 2.476667
2025-04-27 21:00 | 1 | 50.03011 | 0.544045 | 4.607779 | 9.981686 | 2.158056 | 2.52
2025-04-27 22:00 | 1 | 50.03138 | 0.5983972 | 4.288905 | 9.057613 | 0.3220746 | 2.789
2025-04-27 23:00 | 1 | 49.99532 | 0.6597312 | 3.587624 | 9.622657 | 0.5937677 | 10.59
2025-04-28 | 1 | 50.03514 | 0.5478823 | 2.982381 | 9.410175 | 2.153736 | 10.59
2025-04-28 01:00 | 1 | 50.02902 | 0.5854437 | 3.208151 | 8.437781 | 2.153736 | 5.57
2025-04-28 02:00 | 1 | 50.02875 | 0.6139178 | 3.334881 | 9.713114 | 2.153736 | 5.394
2025-04-28 03:00 | 1 | 50.03501 | 0.5937456 | 3.224049 | 10.65227 | 2.153736 | 2.93
2025-04-28 04:00 | 1 | 49.47663 | 0.6081224 | 3.308703 | 10.3752 | 2.153736 | 3.108
2025-04-28 05:00 | 1 | 50.03902 | 0.5961757 | 3.24889 | 11.59683 | 2.153736 | 4.71