## Tabelle1
| 12C300_5.SMO | 11F111-2.PV | 11F001-1.PV | 11F002_2.IN | 11M101.PV | 21H001_1.PV | ANA_01150_PB
| ANZEIGE REAKTOR IN BETRIEB | MATERIALAUFGABE REAKTOR | FEINKOHLE DOSIERUNG | SOLLWERT FUER FLUGSTAUB | FEUCHTEREGELUNG | Austrag Flugstaubmenge 21B001 | Schlacke Schlackenstich
|  | T/H | T/H | T/H | % H2O | t/h | %
Zeitstempel | Durchschnitt | Durchschnitt | Durchschnitt | Durchschnitt | Durchschnitt | Durchschnitt | Durchschnitt
2025-04-29 06:00 | 1 | 46.99158 | 0.5298261 | 4.350981 | 9.887476 | 2.153736 | 15.63
2025-04-29 07:00 | 1 | 49.76245 | 0.552432 | 4.414632 | 9.345911 | 2.153736 | 5.013333
2025-04-29 08:00 | 1 | 50.02995 | 0.5386209 | 2.857114 | 10.78945 | 2.153736 | 3.38
2025-04-29 09:00 | 1 | 50.03035 | 0.5920741 | 2.850901 | 11.2164 | 2.153736 | 5.789167
2025-04-29 10:00 | 1 | 49.14392 | 0.5228232 | 2.092655 | 11.2489 | 2.153736 | 5.83
2025-04-29 11:00 | 1 | 45.05998 | 0.5313098 | 2.285466 | 10.40938 | 2.153736 | 6.959333
2025-04-29 12:00 | 1 | 44.99879 | 0.4831033 | 3.00396 | 12.4491 | 2.153736 | 7.37
2025-04-29 13:00 | 1 | 45.06463 | 0.4850817 | 3.310783 | 10.03048 | 2.153736 | 4.773
2025-04-29 14:00 | 1 | 45.06237 | 0.5601829 | 3.911403 | 9.57891 | 2.153736 | 4.19
2025-04-29 15:00 | 1 | 45.06529 | 0.5814409 | 4.234475 | 10.05346 | 2.158079 | 8.650833
2025-04-29 16:00 | 1 | 46.28691 | 0.5352918 | 4.662599 | 8.242907 | 2.16 | 9.24
2025-04-29 17:00 | 1 | 49.53687 | 0.6030087 | 3.839829 | 8.011728 | 2.16 | 4.722667
2025-04-29 18:00 | 1 | 50.03408 | 0.6052431 | 3.28122 | 9.258122 | 2.16 | 4.4
2025-04-29 19:00 | 1 | 50.03301 | 0.6156596 | 4.396547 | 8.050975 | 1.437927 | 3.109333
2025-04-29 20:00 | 1 | 50.03801 | 0.6191824 | 4.503984 | 7.723798 | 1.00548 | 2.64
2025-04-29 21:00 | 1 | 50.03279 | 0.6334027 | 4.584656 | 9.429445 | 1.00548 | 4.6205
2025-04-29 22:00 | 1 | 50.04072 | 0.5566195 | 4.063202 | 9.39346 | 1.00548 | 5.196667
2025-04-29 23:00 | 1 | 50.03608 | 0.6726513 | 3.475006 | 9.714642 | 1.00548 | 8.37
2025-04-30 | 1 | 50.03545 | 0.6845047 | 3.41567 | 9.468394 | 1.00548 | 8.032833
2025-04-30 01:00 | 1 | 50.03918 | 0.6827216 | 3.716259 | 9.560413 | 1.00548 | 5.48
2025-04-30 02:00 | 1 | 50.03267 | 0.6773602 | 4.523202 | 9.744911 | 1.00548 | 5.277333
2025-04-30 03:00 | 1 | 50.04014 | 0.6828528 | 4.563963 | 9.800798 | 1.00548 | 3.96
2025-04-30 04:00 | 1 | 50.03539 | 0.6787864 | 4.537389 | 10.26051 | 1.00548 | 4.3545
2025-04-30 05:00 | 1 | 46.84754 | 0.6178616 | 4.183176 | 9.164143 | 1.00548 | 6.59