## Tabelle1
| 12C300_5.SMO | 11F111-2.PV | 11F001-1.PV | 11F002_2.IN | 11M101.PV | 21H001_1.PV | ANA_01150_PB
| ANZEIGE REAKTOR IN BETRIEB | MATERIALAUFGABE REAKTOR | FEINKOHLE DOSIERUNG | SOLLWERT FUER FLUGSTAUB | FEUCHTEREGELUNG | Austrag Flugstaubmenge 21B001 | Schlacke Schlackenstich
|  | T/H | T/H | T/H | % H2O | t/h | %
Zeitstempel | Durchschnitt | Durchschnitt | Durchschnitt | Durchschnitt | Durchschnitt | Durchschnitt | Durchschnitt
2025-04-30 06:00 | 1 | 41.22746 | 0.5576851 | 3.716272 | 10.75443 | 1.00548 | 6.59
2025-04-30 07:00 | 1 | 38.1856 | 0.5005011 | 3.334264 | 11.44853 | 1.00548 | 7.916
2025-04-30 08:00 | 1 | 39.94876 | 0.4498775 | 3.221042 | 12.1227 | 1.00548 | 8.8
2025-04-30 09:00 | 1 | 40.09706 | 0.4369507 | 4.227698 | 11.49502 | 1.00548 | 8.8
2025-04-30 10:00 | 1 | 37.60501 | 0.4271365 | 4.376618 | 11.65896 | 1.00548 | 8.8
2025-04-30 11:00 | 1 | 34.92246 | 0.3552312 | 2.924607 | 11.83504 | 1.00548 | 8.8
2025-04-30 12:00 | 1 | 35.11337 | 0.384383 | 3.441789 | 11.49257 | 1.00548 | 8.8
2025-04-30 13:00 | 1 | 35.11462 | 0.34321 | 3.025663 | 11.85907 | 1.00548 | 4.88
2025-04-30 14:00 | 1 | 36.68486 | 0.3064521 | 2.930661 | 10.51234 | 0.8028312 | 3.543333
2025-04-30 15:00 | 1 | 40.10496 | 0.3969778 | 4.613966 | 10.47048 | 1.608566 | 3.44
2025-04-30 16:00 | 1 | 40.10589 | 0.3509256 | 4.299974 | 9.921107 | 2.004048 | 11.91583
2025-04-30 17:00 | 1 | 40.11123 | 0.3461845 | 3.477147 | 9.023734 | 2.004048 | 17.97
2025-04-30 18:00 | 0.3283861 | 13.23003 | 0.1236043 | 1.261004 | 9.702762 | 0.7015272 | 17.97
2025-04-30 19:00 | 0 | 0 | 0.005488962 | 0.0645653 | 9.656811 | 0 | 17.97
2025-04-30 20:00 | 0 | 0 | 0.005488962 | 0.0645653 | 9.437975 | 0 | 17.97
2025-04-30 21:00 | 0.4654447 | 7.71284 | 0.06371504 | 0.7222711 | 9.048629 | 0 | 17.97
2025-04-30 22:00 | 0.6420172 | 15.59824 | 0.1151193 | 1.270976 | 7.497733 | 0 | 17.97
2025-04-30 23:00 | 0 | 0 | 0.004650232 | 0.05760068 | 4.465266 | 0 | 17.97
2025-05-01 | 0 | 0 | 0.004650232 | 0.05760068 | 4.256578 | 0 | 17.97
2025-05-01 01:00 | 0 | 0 | 0.004650232 | 0.05760068 | 4.35285 | 0 | 17.97
2025-05-01 02:00 | 0 | 0 | 0.004650232 | 0.05760068 | 4.380424 | 0 | 17.97
2025-05-01 03:00 | 0 | 0 | 0.004650232 | 0.05760068 | 4.392551 | 0 | 17.97
2025-05-01 04:00 | 0 | 0 | 0.004650232 | 0.05760068 | 4.45499 | 0 | 17.97
2025-05-01 05:00 | 0 | 0 | 0.004650232 | 0.05760068 | 4.478789 | 0 | 17.97