## Tabelle1
| 12C300_5.SMO | 11F111-2.PV | 11F001-1.PV | 11F002_2.IN | 11M101.PV | 21H001_1.PV | ANA_01150_PB
| ANZEIGE REAKTOR IN BETRIEB | MATERIALAUFGABE REAKTOR | FEINKOHLE DOSIERUNG | SOLLWERT FUER FLUGSTAUB | FEUCHTEREGELUNG | Austrag Flugstaubmenge 21B001 | Schlacke Schlackenstich
|  | T/H | T/H | T/H | % H2O | t/h | %
Zeitstempel | Durchschnitt | Durchschnitt | Durchschnitt | Durchschnitt | Durchschnitt | Durchschnitt | Durchschnitt
2025-05-02 06:00 | 1 | 41.8425 | 0.3949295 | 3.924055 | 8.31756 | 2.091112 | 5.389167
2025-05-02 07:00 | 1 | 40.31062 | 0.2985635 | 2.978543 | 9.008006 | 2.159568 | 1.9
2025-05-02 08:00 | 1 | 45.06968 | 0.3936675 | 4.746887 | 8.554134 | 1.700247 | 1.960667
2025-05-02 09:00 | 1 | 45.07101 | 0.3782987 | 4.748751 | 9.103319 | 2.151468 | 2.81
2025-05-02 10:00 | 1 | 45.07267 | 0.346331 | 4.770012 | 9.278186 | 2.151468 | 3.571667
2025-05-02 11:00 | 1 | 45.07167 | 0.3763051 | 5.171711 | 9.410172 | 2.151468 | 7.38
2025-05-02 12:00 | 1 | 45.0755 | 0.3740011 | 5.566056 | 9.751335 | 2.151468 | 7.947
2025-05-02 13:00 | 1 | 45.07465 | 0.3606195 | 4.533045 | 10.04133 | 2.151468 | 12.24
2025-05-02 14:00 | 1 | 45.08353 | 0.3903814 | 4.037735 | 9.797901 | 1.094878 | 12.24
2025-05-02 15:00 | 1 | 44.61356 | 0.489981 | 4.903029 | 9.685109 | 0.7945437 | 18.69
2025-05-02 16:00 | 1 | 45.07948 | 0.4242473 | 4.082557 | 8.963221 | 2.155032 | 18.69
2025-05-02 17:00 | 1 | 45.07811 | 0.4575975 | 4.261794 | 8.351575 | 2.155032 | 8.296167
2025-05-02 18:00 | 1 | 45.07623 | 0.5364191 | 3.566366 | 8.867541 | 2.155032 | 8.12
2025-05-02 19:00 | 1 | 45.07303 | 0.5093373 | 2.12328 | 10.04013 | 2.155032 | 3.3985
2025-05-02 20:00 | 1 | 38.39217 | 0.4890272 | 0.4795187 | 8.927218 | 2.155032 | 3.15
2025-05-02 21:00 | 1 | 37.25978 | 0.3621837 | 0.367997 | 8.038488 | 2.155032 | 3.317167
2025-05-02 22:00 | 1 | 44.74264 | 0.5357282 | 2.430737 | 8.055146 | 2.155032 | 3.32
2025-05-02 23:00 | 1 | 45.07886 | 0.4625556 | 2.66094 | 9.526665 | 2.155032 | 1.376667
2025-05-03 | 1 | 45.0828 | 0.4171778 | 2.588312 | 9.299121 | 2.08364 | 1.12
2025-05-03 01:00 | 1 | 45.08005 | 0.5197007 | 2.515214 | 9.572149 | 2.013461 | 3.0155
2025-05-03 02:00 | 1 | 44.55196 | 0.5730609 | 2.777278 | 10.32938 | 1.998108 | 3.35
2025-05-03 03:00 | 1 | 45.0744 | 0.546103 | 2.722773 | 11.64062 | 1.998108 | 11.04167
2025-05-03 04:00 | 1 | 45.08156 | 0.5201102 | 2.605733 | 9.99347 | 1.998108 | 12.10583
2025-05-03 05:00 | 1 | 45.08657 | 0.5238134 | 2.594496 | 10.4625 | 1.998108 | 6.89