## Tabelle1
| 12C300_5.SMO | 11F111-2.PV | 11F001-1.PV | 11F002_2.IN | 11M101.PV | 21H001_1.PV | ANA_01150_PB
| ANZEIGE REAKTOR IN BETRIEB | MATERIALAUFGABE REAKTOR | FEINKOHLE DOSIERUNG | SOLLWERT FUER FLUGSTAUB | FEUCHTEREGELUNG | Austrag Flugstaubmenge 21B001 | Schlacke Schlackenstich
|  | T/H | T/H | T/H | % H2O | t/h | %
Zeitstempel | Durchschnitt | Durchschnitt | Durchschnitt | Durchschnitt | Durchschnitt | Durchschnitt | Durchschnitt
2025-05-03 06:00 | 1 | 43.13425 | 0.4453748 | 2.025378 | 10.63365 | 1.998108 | 6.89
2025-05-03 07:00 | 1 | 34.69005 | 0.4126927 | 1.645128 | 9.439957 | 1.998108 | 4.55
2025-05-03 08:00 | 1 | 42.79908 | 0.4888591 | 2.548081 | 9.426809 | 1.998108 | 4.29
2025-05-03 09:00 | 1 | 45.07434 | 0.525555 | 3.668065 | 9.275625 | 1.998108 | 2.960833
2025-05-03 10:00 | 1 | 45.08282 | 0.4760868 | 3.322305 | 9.221498 | 1.92602 | 2.945
2025-05-03 11:00 | 1 | 45.07548 | 0.5343555 | 3.721788 | 8.977148 | 1.12371 | 3.47
2025-05-03 12:00 | 1 | 45.07963 | 0.4762773 | 3.317982 | 8.866337 | 2.156112 | 3.379
2025-05-03 13:00 | 1 | 45.07625 | 0.5283718 | 3.226408 | 8.647412 | 2.156112 | 2.56
2025-05-03 14:00 | 1 | 45.08287 | 0.4968662 | 2.485812 | 8.529015 | 2.156112 | 2.571667
2025-05-03 15:00 | 1 | 45.07608 | 0.4945978 | 2.470263 | 8.581723 | 2.156112 | 2.7
2025-05-03 16:00 | 1 | 45.05754 | 0.5088235 | 2.53194 | 9.235535 | 2.156112 | 2.791667
2025-05-03 17:00 | 1 | 45.07663 | 0.5119184 | 3.040223 | 10.35794 | 2.156112 | 3.25
2025-05-03 18:00 | 1 | 45.07968 | 0.5035599 | 3.230271 | 9.259313 | 2.156112 | 3.288333
2025-05-03 19:00 | 1 | 45.07822 | 0.5083979 | 3.040573 | 9.394451 | 1.776026 | 3.71
2025-05-03 20:00 | 1 | 45.07599 | 0.5070056 | 3.031343 | 8.920637 | 2.147904 | 3.714667
2025-05-03 21:00 | 1 | 45.07761 | 0.4948373 | 2.545055 | 9.180996 | 2.147904 | 3.75
2025-05-03 22:00 | 1 | 45.07643 | 0.4934533 | 2.953993 | 9.213662 | 2.147904 | 3.75
2025-05-03 23:00 | 1 | 46.22336 | 0.5419996 | 3.49428 | 8.78312 | 2.147904 | 4.781333
2025-05-04 | 1 | 47.06585 | 0.5622396 | 4.206224 | 9.791406 | 2.147904 | 4.94
2025-05-04 01:00 | 1 | 47.06065 | 0.5470587 | 3.974577 | 9.720781 | 2.147904 | 5.413667
2025-05-04 02:00 | 1 | 45.89873 | 0.6689395 | 3.636352 | 9.328502 | 2.147904 | 5.52
2025-05-04 03:00 | 1 | 45.07275 | 0.6869254 | 3.162701 | 8.815406 | 2.147904 | 27.902
2025-05-04 04:00 | 1 | 45.07552 | 0.6268289 | 2.888784 | 8.803696 | 2.147904 | 29.08
2025-05-04 05:00 | 1 | 45.09431 | 0.6289547 | 2.887363 | 8.367185 | 2.147904 | 4.932667