## Tabelle1
| 12C300_5.SMO | 11F111-2.PV | 11F001-1.PV | 11F002_2.IN | 11M101.PV | 21H001_1.PV | ANA_01150_PB
| ANZEIGE REAKTOR IN BETRIEB | MATERIALAUFGABE REAKTOR | FEINKOHLE DOSIERUNG | SOLLWERT FUER FLUGSTAUB | FEUCHTEREGELUNG | Austrag Flugstaubmenge 21B001 | Schlacke Schlackenstich
|  | T/H | T/H | T/H | % H2O | t/h | %
Zeitstempel | Durchschnitt | Durchschnitt | Durchschnitt | Durchschnitt | Durchschnitt | Durchschnitt | Durchschnitt
2025-05-04 06:00 | 1 | 45.07192 | 0.5956523 | 2.746646 | 8.277088 | 2.076396 | 4.1
2025-05-04 07:00 | 1 | 40.27576 | 0.6907632 | 3.178198 | 8.369278 | 2.156868 | 4.347
2025-05-04 08:00 | 1 | 42.0717 | 0.4881034 | 3.308725 | 8.148404 | 2.156868 | 5.24
2025-05-04 09:00 | 1 | 45.06726 | 0.6237827 | 4.788171 | 8.558261 | 2.156868 | 5.24
2025-05-04 10:00 | 1 | 45.06784 | 0.5817753 | 4.46319 | 8.552305 | 2.156868 | 5.01
2025-05-04 11:00 | 1 | 45.0731 | 0.5804553 | 4.458104 | 8.681007 | 2.156868 | 5.01
2025-05-04 12:00 | 1 | 45.05037 | 0.5880871 | 4.520456 | 8.506347 | 2.156868 | 5.442
2025-05-04 13:00 | 1 | 43.44967 | 0.6542653 | 5.018987 | 8.997993 | 2.156868 | 7.17
2025-05-04 14:00 | 1 | 43.95623 | 0.5499902 | 4.49524 | 9.161141 | 2.156868 | 7.17
2025-05-04 15:00 | 1 | 44.9831 | 0.5634942 | 2.236464 | 8.785156 | 2.156868 | 3.893
2025-05-04 16:00 | 1 | 45.06409 | 0.6140033 | 2.097243 | 8.661374 | 2.156868 | 3.746
2025-05-04 17:00 | 1 | 45.06871 | 0.5517891 | 2.001809 | 8.197603 | 2.156868 | 1.74
2025-05-04 18:00 | 1 | 45.06021 | 0.584138 | 2.3428 | 8.181245 | 2.156868 | 1.74
2025-05-04 19:00 | 1 | 45.06543 | 0.5568669 | 3.345522 | 8.252786 | 2.156868 | 1.737
2025-05-04 20:00 | 1 | 45.06088 | 0.5070419 | 3.619698 | 8.092365 | 2.156868 | 1.68
2025-05-04 21:00 | 1 | 45.45591 | 0.5698014 | 3.114194 | 8.368896 | 2.156868 | 2.702667
2025-05-04 22:00 | 1 | 47.05232 | 0.5508916 | 2.975574 | 8.67499 | 2.156868 | 2.8865
2025-05-04 23:00 | 1 | 46.526 | 0.6555919 | 3.586503 | 9.415963 | 2.156868 | 3.39
2025-05-05 | 1 | 50.03368 | 0.604855 | 3.275972 | 8.994792 | 2.156868 | 3.39
2025-05-05 01:00 | 1 | 50.03458 | 0.5944358 | 3.946573 | 9.109999 | 2.156868 | 5.889833
2025-05-05 02:00 | 1 | 48.8652 | 0.6036026 | 4.390376 | 8.900472 | 2.156868 | 6.22
2025-05-05 03:00 | 1 | 47.04629 | 0.6290635 | 4.53266 | 8.0829 | 2.156868 | 7.948
2025-05-05 04:00 | 1 | 47.05152 | 0.5770941 | 2.753821 | 8.091892 | 2.156868 | 8.38
2025-05-05 05:00 | 1 | 47.06871 | 0.514743 | 2.328057 | 7.941955 | 2.156868 | 3.817333