## Tabelle1
| 12C300_5.SMO | 11F111-2.PV | 11F001-1.PV | 11F002_2.IN | 11M101.PV | 21H001_1.PV | ANA_01150_PB
| ANZEIGE REAKTOR IN BETRIEB | MATERIALAUFGABE REAKTOR | FEINKOHLE DOSIERUNG | SOLLWERT FUER FLUGSTAUB | FEUCHTEREGELUNG | Austrag Flugstaubmenge 21B001 | Schlacke Schlackenstich
|  | T/H | T/H | T/H | % H2O | t/h | %
Zeitstempel | Durchschnitt | Durchschnitt | Durchschnitt | Durchschnitt | Durchschnitt | Durchschnitt | Durchschnitt
2025-05-10 06:00 | 1 | 45.05621 | 0.6443412 | 3.460769 | 8.544038 | 2.145852 | 2.59
2025-05-10 07:00 | 1 | 45.05264 | 0.6314301 | 3.935077 | 8.288483 | 2.145852 | 2.210167
2025-05-10 08:00 | 1 | 45.05128 | 0.6103629 | 4.562004 | 8.58782 | 2.145852 | 2.1715
2025-05-10 09:00 | 1 | 39.08588 | 0.4569912 | 3.422942 | 8.922298 | 2.145852 | 2.39
2025-05-10 10:00 | 1 | 45.88932 | 0.5934405 | 5.086627 | 9.23148 | 2.145852 | 2.301333
2025-05-10 11:00 | 1 | 47.70202 | 0.5813144 | 5.317574 | 8.838672 | 2.145852 | 1.63
2025-05-10 12:00 | 1 | 49.97695 | 0.6165683 | 4.915272 | 8.83268 | 2.145852 | 1.993333
2025-05-10 13:00 | 1 | 50.02228 | 0.665292 | 4.512272 | 8.38066 | 2.145852 | 3.81
2025-05-10 14:00 | 1 | 49.88557 | 0.5388363 | 3.944125 | 8.092967 | 2.145852 | 3.6495
2025-05-10 15:00 | 1 | 49.97975 | 0.5963569 | 4.47247 | 9.40849 | 2.145852 | 2.74
2025-05-10 16:00 | 1 | 50.02322 | 0.5635792 | 4.497082 | 9.310019 | 2.145852 | 2.74
2025-05-10 17:00 | 1 | 50.03145 | 0.5340091 | 4.269948 | 9.465178 | 2.145852 | 3.694
2025-05-10 18:00 | 1 | 48.37635 | 0.5683852 | 2.920788 | 9.609802 | 2.145852 | 3.82
2025-05-10 19:00 | 1 | 50.02851 | 0.6225811 | 2.490358 | 10.30668 | 2.145852 | 3.913333
2025-05-10 20:00 | 1 | 50.03249 | 0.5164706 | 2.070229 | 9.5099 | 2.145852 | 3.92
2025-05-10 21:00 | 1 | 50.03424 | 0.5761928 | 2.430677 | 8.081961 | 2.145852 | 2.5175
2025-05-10 22:00 | 1 | 50.02663 | 0.5849999 | 3.507934 | 8.785732 | 2.145852 | 2.39
2025-05-10 23:00 | 1 | 50.03223 | 0.5189165 | 3.619853 | 9.048265 | 2.145852 | 1.97
2025-05-11 | 1 | 50.03384 | 0.5737647 | 4.497336 | 9.830883 | 2.145852 | 1.97
2025-05-11 01:00 | 1 | 50.02848 | 0.5911945 | 4.674406 | 9.301061 | 2.145852 | 5.022
2025-05-11 02:00 | 1 | 50.02939 | 0.6440411 | 3.739652 | 9.448172 | 2.145852 | 5.24
2025-05-11 03:00 | 1 | 50.02917 | 0.6503337 | 3.784054 | 9.063374 | 2.145852 | 16.05767
2025-05-11 04:00 | 1 | 43.72511 | 0.6240319 | 3.626101 | 8.731883 | 2.145852 | 19.35
2025-05-11 05:00 | 1 | 47.68887 | 0.5815306 | 3.391613 | 8.177472 | 2.145852 | 7.185