## Tabelle1
| 12C300_5.SMO | 11F111-2.PV | 11F001-1.PV | 11F002_2.IN | 11M101.PV | 21H001_1.PV | ANA_01150_PB
| ANZEIGE REAKTOR IN BETRIEB | MATERIALAUFGABE REAKTOR | FEINKOHLE DOSIERUNG | SOLLWERT FUER FLUGSTAUB | FEUCHTEREGELUNG | Austrag Flugstaubmenge 21B001 | Schlacke Schlackenstich
|  | T/H | T/H | T/H | % H2O | t/h | %
Zeitstempel | Durchschnitt | Durchschnitt | Durchschnitt | Durchschnitt | Durchschnitt | Durchschnitt | Durchschnitt
2025-05-13 06:00 | 1 | 48.12555 | 0.6210574 | 3.618766 | 10.06989 | 2.148552 | 5.59
2025-05-13 07:00 | 1 | 41.03622 | 0.5428887 | 3.164933 | 10.25043 | 2.148552 | 5.203333
2025-05-13 08:00 | 1 | 50.03526 | 0.641297 | 3.738012 | 10.40089 | 2.148552 | 5.19
2025-05-13 09:00 | 1 | 45.20735 | 0.5869878 | 3.420893 | 9.684815 | 2.148552 | 5.437
2025-05-13 10:00 | 1 | 50.03675 | 0.595436 | 3.473885 | 9.578084 | 2.148552 | 5.45
2025-05-13 11:00 | 1 | 50.03157 | 0.6656868 | 3.878234 | 9.492172 | 2.148552 | 8.95
2025-05-13 12:00 | 1 | 50.03571 | 0.6182844 | 3.608079 | 9.646921 | 2.148552 | 8.900667
2025-05-13 13:00 | 1 | 50.03341 | 0.6777806 | 3.953672 | 8.891756 | 2.148552 | 5.99
2025-05-13 14:00 | 1 | 50.03683 | 0.6449662 | 3.769877 | 9.18721 | 2.148552 | 5.728667
2025-05-13 15:00 | 1 | 50.00846 | 0.638633 | 3.71782 | 9.780438 | 2.148552 | 3.75
2025-05-13 16:00 | 1 | 50.03535 | 0.6519523 | 3.798031 | 9.566717 | 2.148552 | 3.646
2025-05-13 17:00 | 1 | 50.03806 | 0.6643522 | 3.869834 | 9.495108 | 2.148552 | 2.71
2025-05-13 18:00 | 1 | 50.03791 | 0.6392178 | 3.727294 | 9.57484 | 2.148552 | 2.839
2025-05-13 19:00 | 1 | 50.03791 | 0.6540403 | 3.820785 | 9.974814 | 2.148552 | 4
2025-05-13 20:00 | 1 | 50.04228 | 0.6809457 | 3.954126 | 9.461591 | 2.148552 | 4.21
2025-05-13 21:00 | 1 | 49.72681 | 0.6713295 | 3.912662 | 9.307516 | 2.148552 | 5.8
2025-05-13 22:00 | 0.5404653 | 24.30631 | 0.3185005 | 1.883645 | 8.645592 | 1.150001 | 5.8
2025-05-13 23:00 | 0 | 0 | 0.001439606 | 0.06317507 | 7.135535 | 0 | 4.138
2025-05-14 | 0 | 0 | 0.001439606 | 0.06317507 | 6.690458 | 0 | 3.03
2025-05-14 01:00 | 0 | 0 | 0.001439606 | 0.06317507 | 6.497562 | 0 | 3.03
2025-05-14 02:00 | 0 | 0 | 0.001439606 | 0.06317507 | 6.416463 | 0 | 3.03
2025-05-14 03:00 | 0 | 0 | 0.001439606 | 0.06317507 | 6.317127 | 0 | 3.03
2025-05-14 04:00 | 0 | 0 | 0.001439606 | 0.06317507 | 6.31659 | 0 | 3.03
2025-05-14 05:00 | 0 | 0 | 0.001439606 | 0.06317507 | 6.248233 | 0 | 3.03