## Tabelle1
| 12C300_5.SMO | 11F111-2.PV | 11F001-1.PV | 11F002_2.IN | 11M101.PV | 21H001_1.PV | ANA_01150_PB
| ANZEIGE REAKTOR IN BETRIEB | MATERIALAUFGABE REAKTOR | FEINKOHLE DOSIERUNG | SOLLWERT FUER FLUGSTAUB | FEUCHTEREGELUNG | Austrag Flugstaubmenge 21B001 | Schlacke Schlackenstich
|  | T/H | T/H | T/H | % H2O | t/h | %
Zeitstempel | Durchschnitt | Durchschnitt | Durchschnitt | Durchschnitt | Durchschnitt | Durchschnitt | Durchschnitt
2025-05-14 06:00 | 0 | 0 | 0.001439606 | 0.06317507 | 6.216506 | 0 | 3.03
2025-05-14 07:00 | 0 | 0 | 0.001439606 | 0.0264807 | 6.416878 | 0 | 3.03
2025-05-14 08:00 | 0 | 0 | 0.001439606 | 0 | 5.435633 | 0 | 3.03
2025-05-14 09:00 | 0 | 0 | 0.001439606 | 0 | 5.167832 | 0 | 3.03
2025-05-14 10:00 | 0 | 0 | 0.001439606 | 0 | 5.051652 | 0 | 3.03
2025-05-14 11:00 | 0 | 0 | 0.001439606 | 0 | 5.069389 | 0 | 3.03
2025-05-14 12:00 | 0 | 0 | 0.001439606 | 0 | 5.084885 | 0 | 3.03
2025-05-14 13:00 | 0 | 0 | 0.001439606 | 0 | 5.08119 | 0 | 3.03
2025-05-14 14:00 | 0 | 0 | 0.001439606 | 0 | 5.08119 | 0 | 3.03
2025-05-14 15:00 | 0 | 0 | 0.001439606 | 0 | 5.08119 | 0 | 3.03
2025-05-14 16:00 | 0.3668681 | 2.90186 | 0.02515071 | 0.1542429 | 5.170117 | 0 | 3.03
2025-05-14 17:00 | 1 | 34.36299 | 0.4567702 | 3.261337 | 7.798772 | 0 | 3.03
2025-05-14 18:00 | 1 | 36.54933 | 0.5087528 | 4.209768 | 8.084245 | 0 | 3.03
2025-05-14 19:00 | 1 | 40.09818 | 0.5060141 | 5.012074 | 8.813121 | 0.9147599 | 3.03
2025-05-14 20:00 | 1 | 39.51275 | 0.5217997 | 5.210666 | 8.886231 | 0.8854892 | 3.2675
2025-05-14 21:00 | 1 | 39.70323 | 0.4740302 | 4.766378 | 9.316535 | 2.152764 | 3.98
2025-05-14 22:00 | 1 | 40.1029 | 0.4992237 | 3.789066 | 9.171623 | 2.152764 | 3.98
2025-05-14 23:00 | 1 | 40.10793 | 0.5643063 | 3.935266 | 9.243645 | 2.152764 | 6.95
2025-05-15 | 1 | 40.10066 | 0.5443526 | 4.509616 | 9.337961 | 2.152764 | 6.95
2025-05-15 01:00 | 1 | 40.10795 | 0.4736062 | 3.922129 | 9.893314 | 2.152764 | 6.744667
2025-05-15 02:00 | 1 | 40.10169 | 0.520913 | 4.071451 | 10.05002 | 2.152764 | 7.7865
2025-05-15 03:00 | 1 | 40.10577 | 0.5128004 | 3.406256 | 10.40989 | 2.152764 | 27.86
2025-05-15 04:00 | 1 | 40.0997 | 0.5047346 | 2.716099 | 10.6475 | 2.152764 | 27.86
2025-05-15 05:00 | 1 | 40.06793 | 0.5153916 | 2.632116 | 10.69682 | 2.152764 | 27.008