## Tabelle1
| 12C300_5.SMO | 11F111-2.PV | 11F001-1.PV | 11F002_2.IN | 11M101.PV | 21H001_1.PV | ANA_01150_PB
| ANZEIGE REAKTOR IN BETRIEB | MATERIALAUFGABE REAKTOR | FEINKOHLE DOSIERUNG | SOLLWERT FUER FLUGSTAUB | FEUCHTEREGELUNG | Austrag Flugstaubmenge 21B001 | Schlacke Schlackenstich
|  | T/H | T/H | T/H | % H2O | t/h | %
Zeitstempel | Durchschnitt | Durchschnitt | Durchschnitt | Durchschnitt | Durchschnitt | Durchschnitt | Durchschnitt
2025-05-17 06:00 | 1 | 46.74652 | 0.5699545 | 4.27469 | 9.512128 | 2.152764 | 3.478333
2025-05-17 07:00 | 1 | 48.03382 | 0.5755596 | 4.311992 | 9.690111 | 2.152764 | 3.43
2025-05-17 08:00 | 1 | 48.03289 | 0.6873652 | 4.883873 | 9.801345 | 2.152764 | 3.43
2025-05-17 09:00 | 1 | 48.0336 | 0.6699582 | 4.632129 | 10.40984 | 2.152764 | 13.81583
2025-05-17 10:00 | 1 | 48.00024 | 0.7047561 | 2.825562 | 10.74599 | 2.152764 | 14.76
2025-05-17 11:00 | 1 | 48.03241 | 0.7562346 | 3.231218 | 9.646267 | 2.152764 | 5.679
2025-05-17 12:00 | 1 | 48.03445 | 0.6342903 | 3.403231 | 9.327696 | 2.152764 | 4.67
2025-05-17 13:00 | 1 | 46.32918 | 0.6914401 | 3.467166 | 9.137753 | 2.152764 | 2.91
2025-05-17 14:00 | 1 | 47.69091 | 0.704261 | 2.726861 | 9.271517 | 2.152764 | 2.75
2025-05-17 15:00 | 1 | 48.03473 | 0.645992 | 2.551768 | 8.755431 | 2.152764 | 2.889333
2025-05-17 16:00 | 1 | 48.03201 | 0.6894512 | 3.830753 | 8.460339 | 2.152764 | 2.94
2025-05-17 17:00 | 1 | 48.03126 | 0.6429794 | 2.670062 | 8.653714 | 2.152764 | 2.276
2025-05-17 18:00 | 1 | 48.03541 | 0.6221188 | 2.585996 | 8.959951 | 2.152764 | 2.11
2025-05-17 19:00 | 1 | 48.03413 | 0.666036 | 3.289411 | 9.244717 | 2.152764 | 3.572333
2025-05-17 20:00 | 1 | 48.03552 | 0.6722018 | 3.355914 | 9.23703 | 2.152764 | 4.25
2025-05-17 21:00 | 1 | 47.97925 | 0.643227 | 3.197298 | 9.426831 | 2.152764 | 4.3175
2025-05-17 22:00 | 1 | 48.0381 | 0.6443372 | 3.212933 | 9.349708 | 2.152764 | 4.183
2025-05-17 23:00 | 1 | 48.03487 | 0.6727703 | 3.360248 | 9.067841 | 2.152764 | 2.77
2025-05-18 | 1 | 48.03565 | 0.627853 | 3.135038 | 8.884026 | 2.152764 | 2.663333
2025-05-18 01:00 | 1 | 48.03259 | 0.6681458 | 3.404635 | 9.544585 | 2.152764 | 1.97
2025-05-18 02:00 | 1 | 48.03394 | 0.6772728 | 4.510179 | 9.151201 | 2.152764 | 2.164
2025-05-18 03:00 | 1 | 48.04294 | 0.6185756 | 4.115523 | 8.636371 | 2.152764 | 3.91
2025-05-18 04:00 | 1 | 48.03077 | 0.61643 | 4.109597 | 8.848075 | 2.152764 | 3.926
2025-05-18 05:00 | 1 | 48.05207 | 0.6003601 | 4.003097 | 9.361236 | 2.152764 | 4.23