## Tabelle1
| 12C300_5.SMO | 11F111-2.PV | 11F001-1.PV | 11F002_2.IN | 11M101.PV | 21H001_1.PV | ANA_01150_PB
| ANZEIGE REAKTOR IN BETRIEB | MATERIALAUFGABE REAKTOR | FEINKOHLE DOSIERUNG | SOLLWERT FUER FLUGSTAUB | FEUCHTEREGELUNG | Austrag Flugstaubmenge 21B001 | Schlacke Schlackenstich
|  | T/H | T/H | T/H | % H2O | t/h | %
Zeitstempel | Durchschnitt | Durchschnitt | Durchschnitt | Durchschnitt | Durchschnitt | Durchschnitt | Durchschnitt
2025-05-18 06:00 | 1 | 48.04231 | 0.6096058 | 4.0672 | 9.141925 | 2.152764 | 4.23
2025-05-18 07:00 | 1 | 45.83589 | 0.6554551 | 3.676477 | 9.466218 | 2.152764 | 5.98
2025-05-18 08:00 | 1 | 48.03135 | 0.6189308 | 3.092422 | 9.295563 | 2.152764 | 6.304833
2025-05-18 09:00 | 1 | 48.03201 | 0.6186502 | 3.092128 | 9.754254 | 2.152764 | 4.82
2025-05-18 10:00 | 1 | 47.01828 | 0.6360017 | 3.174536 | 8.978352 | 2.152764 | 4.82
2025-05-18 11:00 | 1 | 48.02955 | 0.6509808 | 3.729349 | 10.2307 | 2.152764 | 3.684833
2025-05-18 12:00 | 1 | 48.02941 | 0.6175037 | 4.10915 | 10.15538 | 2.152764 | 3.43
2025-05-18 13:00 | 1 | 48.03041 | 0.5995962 | 3.969863 | 9.811126 | 2.152764 | 3.107
2025-05-18 14:00 | 1 | 48.03218 | 0.5906462 | 3.507505 | 10.36136 | 2.152764 | 3.09
2025-05-18 15:00 | 1 | 48.02959 | 0.6340274 | 3.169341 | 10.26254 | 2.152764 | 12.2575
2025-05-18 16:00 | 1 | 48.02552 | 0.6641775 | 3.590354 | 10.23623 | 2.152764 | 12.74
2025-05-18 17:00 | 1 | 48.02707 | 0.6898699 | 3.701435 | 9.385305 | 2.152764 | 7.965
2025-05-18 18:00 | 1 | 48.02781 | 0.6459463 | 3.477627 | 9.477043 | 2.152764 | 7.01
2025-05-18 19:00 | 1 | 48.03408 | 0.6322883 | 3.400765 | 9.318982 | 2.152764 | 4.665
2025-05-18 20:00 | 1 | 48.01726 | 0.6518156 | 3.502641 | 8.725404 | 2.152764 | 3.66
2025-05-18 21:00 | 1 | 48.03166 | 0.7515264 | 4.031629 | 9.071589 | 2.152764 | 4.302333
2025-05-18 22:00 | 1 | 48.03236 | 0.6204041 | 3.331332 | 8.662648 | 2.152764 | 4.380667
2025-05-18 23:00 | 1 | 48.03162 | 0.7034846 | 3.787566 | 9.057746 | 2.152764 | 2.72
2025-05-19 | 1 | 48.02733 | 0.6921547 | 3.723485 | 8.956661 | 2.152764 | 2.751
2025-05-19 01:00 | 1 | 48.03624 | 0.6822149 | 3.66453 | 8.863862 | 2.152764 | 3.03
2025-05-19 02:00 | 1 | 48.02957 | 0.7083602 | 3.810493 | 8.799682 | 2.152764 | 3.092667
2025-05-19 03:00 | 1 | 48.03017 | 0.6700521 | 3.608015 | 8.765362 | 2.152764 | 3.97
2025-05-19 04:00 | 1 | 48.02907 | 0.7148476 | 3.835795 | 8.522806 | 2.152764 | 3.964
2025-05-19 05:00 | 1 | 48.05252 | 0.7126171 | 3.810182 | 9.242102 | 2.152764 | 3.88