## Tabelle1
| 12C300_5.SMO | 11F111-2.PV | 11F001-1.PV | 11F002_2.IN | 11M101.PV | 21H001_1.PV | ANA_01150_PB
| ANZEIGE REAKTOR IN BETRIEB | MATERIALAUFGABE REAKTOR | FEINKOHLE DOSIERUNG | SOLLWERT FUER FLUGSTAUB | FEUCHTEREGELUNG | Austrag Flugstaubmenge 21B001 | Schlacke Schlackenstich
|  | T/H | T/H | T/H | % H2O | t/h | %
Zeitstempel | Durchschnitt | Durchschnitt | Durchschnitt | Durchschnitt | Durchschnitt | Durchschnitt | Durchschnitt
2025-05-19 06:00 | 1 | 48.02964 | 0.6364882 | 3.422112 | 8.759034 | 2.152764 | 3.88
2025-05-19 07:00 | 1 | 39.81673 | 0.5625292 | 4.13678 | 8.671868 | 2.152764 | 2.871667
2025-05-19 08:00 | 1 | 48.02382 | 0.5955988 | 4.473072 | 8.852512 | 2.152764 | 2.78
2025-05-19 09:00 | 1 | 48.02504 | 0.6244737 | 4.671704 | 8.842928 | 2.152764 | 2.68
2025-05-19 10:00 | 1 | 48.02891 | 0.5620601 | 4.208564 | 8.774934 | 2.152764 | 2.68
2025-05-19 11:00 | 1 | 48.0242 | 0.6147805 | 4.613282 | 9.613134 | 2.152764 | 4.22
2025-05-19 12:00 | 1 | 48.0239 | 0.6106255 | 4.578384 | 9.408535 | 2.152764 | 4.36
2025-05-19 13:00 | 1 | 48.02442 | 0.585539 | 4.361917 | 8.998685 | 2.152764 | 4.1395
2025-05-19 14:00 | 1 | 48.02376 | 0.6252303 | 3.445712 | 8.770826 | 2.152764 | 4.160333
2025-05-19 15:00 | 1 | 48.02546 | 0.6685636 | 3.358856 | 9.241089 | 2.152764 | 6.2
2025-05-19 16:00 | 1 | 48.02296 | 0.6829057 | 3.396306 | 9.100081 | 2.152764 | 5.953333
2025-05-19 17:00 | 1 | 48.03245 | 0.6271396 | 3.188593 | 9.36525 | 2.152764 | 2.5
2025-05-19 18:00 | 1 | 48.03127 | 0.5503317 | 2.99706 | 9.388336 | 2.152764 | 2.4975
2025-05-19 19:00 | 1 | 48.02842 | 0.6339608 | 3.448416 | 9.732882 | 2.152764 | 2.45
2025-05-19 20:00 | 1 | 49.34028 | 0.5957625 | 3.242703 | 9.485537 | 2.152764 | 2.4665
2025-05-19 21:00 | 1 | 50.02793 | 0.6646642 | 3.607193 | 9.597978 | 2.152764 | 3.44
2025-05-19 22:00 | 1 | 50.02966 | 0.6068605 | 3.187127 | 9.122964 | 2.152764 | 3.44
2025-05-19 23:00 | 1 | 50.02881 | 0.7074447 | 4.114607 | 9.09645 | 2.152764 | 4.3545
2025-05-20 | 1 | 50.02958 | 0.7260394 | 3.143826 | 9.161529 | 2.152764 | 4.37
2025-05-20 01:00 | 1 | 50.03544 | 0.6883676 | 3.030736 | 8.979127 | 2.152764 | 4.7015
2025-05-20 02:00 | 1 | 50.03688 | 0.6810335 | 3.39252 | 9.21562 | 2.152764 | 4.76
2025-05-20 03:00 | 1 | 50.02687 | 0.6728727 | 3.361427 | 9.488447 | 2.152764 | 3.836
2025-05-20 04:00 | 1 | 50.03399 | 0.6557222 | 3.498327 | 8.921957 | 2.152764 | 3.77
2025-05-20 05:00 | 1 | 50.01469 | 0.6899611 | 4.043156 | 8.966116 | 2.152764 | 4.340333