## Tabelle1
| 12C300_5.SMO | 11F111-2.PV | 11F001-1.PV | 11F002_2.IN | 11M101.PV | 21H001_1.PV | ANA_01150_PB
| ANZEIGE REAKTOR IN BETRIEB | MATERIALAUFGABE REAKTOR | FEINKOHLE DOSIERUNG | SOLLWERT FUER FLUGSTAUB | FEUCHTEREGELUNG | Austrag Flugstaubmenge 21B001 | Schlacke Schlackenstich
|  | T/H | T/H | T/H | % H2O | t/h | %
Zeitstempel | Durchschnitt | Durchschnitt | Durchschnitt | Durchschnitt | Durchschnitt | Durchschnitt | Durchschnitt
2025-05-20 06:00 | 1 | 50.03418 | 0.6930744 | 4.044883 | 8.683897 | 2.152764 | 4.36
2025-05-20 07:00 | 1 | 38.91069 | 0.5104553 | 2.959919 | 9.283109 | 2.152764 | 3.286667
2025-05-20 08:00 | 1 | 47.04663 | 0.6143404 | 3.599265 | 9.279418 | 2.152764 | 3.2195
2025-05-20 09:00 | 1 | 47.04918 | 0.6614665 | 3.824607 | 9.211509 | 2.152764 | 3.78
2025-05-20 10:00 | 1 | 47.04748 | 0.617289 | 4.317297 | 9.074681 | 2.152764 | 3.8195
2025-05-20 11:00 | 1 | 47.04954 | 0.5724473 | 3.76943 | 9.341615 | 2.152764 | 4.57
2025-05-20 12:00 | 1 | 47.04804 | 0.6491035 | 3.249786 | 9.69138 | 2.152764 | 4.600667
2025-05-20 13:00 | 1 | 46.44387 | 0.6086635 | 4.054308 | 9.966438 | 2.152764 | 5.49
2025-05-20 14:00 | 1 | 47.06068 | 0.5928982 | 3.932418 | 9.589275 | 2.152764 | 5.49
2025-05-20 15:00 | 1 | 47.04968 | 0.6594521 | 4.391303 | 9.399429 | 2.152764 | 7.682667
2025-05-20 16:00 | 1 | 47.05026 | 0.6099346 | 3.845528 | 9.197504 | 2.152764 | 8.02
2025-05-20 17:00 | 1 | 47.05247 | 0.6028702 | 3.698678 | 10.29707 | 2.152764 | 4.9815
2025-05-20 18:00 | 1 | 47.0561 | 0.6691575 | 4.11942 | 9.812942 | 2.152764 | 4.940667
2025-05-20 19:00 | 1 | 47.05472 | 0.6778135 | 4.168251 | 10.61833 | 2.152764 | 5.57
2025-05-20 20:00 | 1 | 47.05457 | 0.5972457 | 3.083481 | 10.72303 | 2.152764 | 5.57
2025-05-20 21:00 | 1 | 46.52279 | 0.704326 | 2.715578 | 10.21675 | 2.152764 | 4.790833
2025-05-20 22:00 | 1 | 47.05161 | 0.7286335 | 2.802414 | 11.0379 | 2.152764 | 4.72
2025-05-20 23:00 | 1 | 47.05572 | 0.7134434 | 2.751559 | 10.39838 | 2.152764 | 4.5875
2025-05-21 | 1 | 47.05592 | 0.6644313 | 2.544641 | 10.16602 | 2.152764 | 4.57
2025-05-21 01:00 | 1 | 47.05458 | 0.6984419 | 2.687906 | 10.71135 | 2.152764 | 2.4585
2025-05-21 02:00 | 1 | 47.05719 | 0.6703869 | 2.599644 | 11.06019 | 2.152764 | 1.48
2025-05-21 03:00 | 1 | 47.0515 | 0.7257694 | 3.29754 | 10.49535 | 2.152764 | 2.4095
2025-05-21 04:00 | 1 | 47.05885 | 0.6321987 | 3.170649 | 10.07618 | 2.152764 | 3.17
2025-05-21 05:00 | 1 | 47.0127 | 0.6746261 | 3.646147 | 10.14564 | 2.152764 | 4.213