## Tabelle1
| 12C300_5.SMO | 11F111-2.PV | 11F001-1.PV | 11F002_2.IN | 11M101.PV | 21H001_1.PV | ANA_01150_PB
| ANZEIGE REAKTOR IN BETRIEB | MATERIALAUFGABE REAKTOR | FEINKOHLE DOSIERUNG | SOLLWERT FUER FLUGSTAUB | FEUCHTEREGELUNG | Austrag Flugstaubmenge 21B001 | Schlacke Schlackenstich
|  | T/H | T/H | T/H | % H2O | t/h | %
Zeitstempel | Durchschnitt | Durchschnitt | Durchschnitt | Durchschnitt | Durchschnitt | Durchschnitt | Durchschnitt
2025-05-21 06:00 | 1 | 47.05175 | 0.6539727 | 3.504311 | 11.15601 | 2.152764 | 4.66
2025-05-21 07:00 | 1 | 37.05918 | 0.5350029 | 2.882274 | 11.58994 | 2.152764 | 4.49
2025-05-21 08:00 | 1 | 46.43503 | 0.622114 | 4.213761 | 11.31996 | 2.152764 | 4.49
2025-05-21 09:00 | 1 | 47.04932 | 0.680985 | 4.704209 | 10.59701 | 2.152764 | 4.086833
2025-05-21 10:00 | 1 | 47.05225 | 0.5965637 | 4.122407 | 11.60035 | 2.152764 | 4.08
2025-05-21 11:00 | 1 | 47.05585 | 0.6581293 | 4.552013 | 10.80267 | 2.152764 | 6.525667
2025-05-21 12:00 | 1 | 47.0518 | 0.6452523 | 3.964482 | 10.4598 | 2.152764 | 6.61
2025-05-21 13:00 | 1 | 47.05338 | 0.6486646 | 3.488848 | 9.429659 | 2.152764 | 13.6305
2025-05-21 14:00 | 1 | 47.05528 | 0.6173644 | 3.323947 | 9.784672 | 2.152764 | 14
2025-05-21 15:00 | 1 | 47.05744 | 0.6523431 | 3.520152 | 10.05767 | 2.152764 | 7.84
2025-05-21 16:00 | 1 | 47.05307 | 0.6926065 | 3.740268 | 10.02894 | 2.152764 | 2.758
2025-05-21 17:00 | 1 | 47.04774 | 0.7030688 | 3.452312 | 9.747053 | 2.152764 | 2.52
2025-05-21 18:00 | 1 | 47.06077 | 0.6961176 | 2.670208 | 9.902072 | 2.152764 | 2.619333
2025-05-21 19:00 | 1 | 47.05038 | 0.6938578 | 2.664406 | 9.858271 | 2.152764 | 4.01
2025-05-21 20:00 | 1 | 47.0591 | 0.6927848 | 2.662231 | 10.11868 | 2.152764 | 3.9515
2025-05-21 21:00 | 1 | 47.05455 | 0.642313 | 2.469846 | 10.22158 | 2.152764 | 3.62
2025-05-21 22:00 | 1 | 47.05646 | 0.6977085 | 2.963456 | 10.27532 | 2.152764 | 3.607667
2025-05-21 23:00 | 1 | 47.05707 | 0.6865329 | 3.174728 | 10.11026 | 2.152764 | 3.25
2025-05-22 | 1 | 47.05396 | 0.7073977 | 3.260309 | 10.31291 | 2.152764 | 3.25
2025-05-22 01:00 | 1 | 47.05569 | 0.6417849 | 2.964117 | 11.33219 | 2.152764 | 4.032
2025-05-22 02:00 | 1 | 47.05607 | 0.7492833 | 3.448941 | 10.84603 | 2.152764 | 4.17
2025-05-22 03:00 | 1 | 47.05751 | 0.6157702 | 2.838969 | 10.7474 | 2.152764 | 3.826
2025-05-22 04:00 | 1 | 47.05608 | 0.6832713 | 3.155276 | 10.98603 | 2.152764 | 3.735
2025-05-22 05:00 | 1 | 47.05419 | 0.6694095 | 3.091909 | 9.836581 | 2.152764 | 3.59