## Tabelle1
| 12C300_5.SMO | 11F111-2.PV | 11F001-1.PV | 11F002_2.IN | 11M101.PV | 21H001_1.PV | ANA_01150_PB
| ANZEIGE REAKTOR IN BETRIEB | MATERIALAUFGABE REAKTOR | FEINKOHLE DOSIERUNG | SOLLWERT FUER FLUGSTAUB | FEUCHTEREGELUNG | Austrag Flugstaubmenge 21B001 | Schlacke Schlackenstich
|  | T/H | T/H | T/H | % H2O | t/h | %
Zeitstempel | Durchschnitt | Durchschnitt | Durchschnitt | Durchschnitt | Durchschnitt | Durchschnitt | Durchschnitt
2025-05-23 06:00 | 1 | 47.055 | 0.674941 | 2.59222 | 10.74393 | 2.155032 | 5.11
2025-05-23 07:00 | 1 | 44.04748 | 0.6523733 | 2.506898 | 10.73159 | 2.155032 | 4.036667
2025-05-23 08:00 | 1 | 47.04829 | 0.6658165 | 3.405837 | 10.43269 | 2.155032 | 3.5
2025-05-23 09:00 | 1 | 47.04205 | 0.6496603 | 3.294341 | 10.58794 | 2.155032 | 3.605833
2025-05-23 10:00 | 1 | 47.05435 | 0.6620256 | 3.055103 | 11.42818 | 2.155032 | 4.77
2025-05-23 11:00 | 1 | 47.04263 | 0.6994906 | 3.237289 | 10.52002 | 2.155032 | 4.77
2025-05-23 12:00 | 1 | 46.42826 | 0.6794716 | 3.134369 | 10.54699 | 2.155032 | 6.587333
2025-05-23 13:00 | 1 | 45.05133 | 0.6438004 | 2.97568 | 11.11467 | 2.155032 | 7.09
2025-05-23 14:00 | 1 | 45.0085 | 0.6704631 | 3.076783 | 10.45918 | 2.155032 | 6.856
2025-05-23 15:00 | 1 | 45.05137 | 0.6897414 | 3.18807 | 10.35922 | 2.155032 | 3.58
2025-05-23 16:00 | 1 | 45.05494 | 0.6105288 | 2.902533 | 10.76492 | 2.155032 | 3.58
2025-05-23 17:00 | 1 | 45.05077 | 0.6662161 | 4.599642 | 10.51526 | 2.155032 | 3.308667
2025-05-23 18:00 | 1 | 45.05291 | 0.5842529 | 4.060569 | 10.31881 | 2.155032 | 2.1
2025-05-23 19:00 | 1 | 45.05827 | 0.6627131 | 6.108945 | 9.68924 | 2.155032 | 2.1
2025-05-23 20:00 | 1 | 45.05177 | 0.5638405 | 4.54158 | 10.43955 | 2.155032 | 4.09
2025-05-23 21:00 | 1 | 45.05562 | 0.6066312 | 3.543653 | 10.67981 | 2.155032 | 4.09
2025-05-23 22:00 | 1 | 45.05436 | 0.6670288 | 3.583245 | 9.340511 | 2.155032 | 4.09
2025-05-23 23:00 | 1 | 45.05148 | 0.6813392 | 3.631282 | 9.435204 | 2.155032 | 18.87933
2025-05-24 | 1 | 45.05669 | 0.6054143 | 3.29013 | 9.706272 | 2.084705 | 18.2965
2025-05-24 01:00 | 1 | 45.05259 | 0.6282358 | 4.350589 | 9.67022 | 2.14866 | 2.46
2025-05-24 02:00 | 1 | 45.05191 | 0.6540255 | 4.516173 | 9.605641 | 2.14866 | 2.514167
2025-05-24 03:00 | 1 | 45.04954 | 0.6464394 | 4.464466 | 9.168191 | 2.14866 | 3.11
2025-05-24 04:00 | 1 | 45.05816 | 0.6445891 | 4.467869 | 9.353653 | 0.9451226 | 3.11
2025-05-24 05:00 | 1 | 45.02764 | 0.6430187 | 4.212057 | 8.649255 | 2.150712 | 3.9